## 031224 CdR
|  |  | COMPTE RENDU D'ESSAIS | [12 empty] | Rillieux La Pape Les Halles solidaires Recyclerie
PORTANCES DES PLATES-FORMES DYNAPLAQUE (NF P 94-117-2 d'octobre 2004)
|  |  | PLD N° |  | 2 |  |  | RA O73T |  |  |  | 03/12/2024
[5 empty] | Chrono |  |  | N° d'affaire |  |  |  | Date de rédaction
Laboratoire : |  |  | Laboratoire Rhône Auvergne - 29-31 rue des tâches - ZI mi-plaine - 69800 SAINT PRIEST
1/ | RENSEIGNEMENTS GENERAUX
| Opérateur : |  |  | Sylvain LHOPITAL | [5 empty] | Nature du matériau : |  |  |  |  | GDNT 0/31,5
| Date de(s) essai(s) : |  |  | 03/12/2024 | [5 empty] | Météo : |  |  |  |  | Couvert
| Partie de l'ouvrage : |  |  | Plateforme | [5 empty] | Plan de situation : |  |  |  |  | Oui
2/ | CRITERES DE CONFORMITE
Source des critères :
| Définition des critères / objectifs : |  |  |  | EV2 ≥ |  | 50 | Mpa
3/ | RESULTATS DES ESSAIS |  |  |  |  | Diametre de la plaque pour Kw: | [6 empty] | 600
| N° | Localisation de l'essai |  | Module EV2 |  |  | Observations
MPa
| 1 |  |  | 31 |  |  | Intervention 21/11 : |  |  |  | 24
| 2 |  |  | 38 | [6 empty] | 36
| 3 |  |  | 31 | [6 empty] | 37
| 4 |  |  | 51 | [6 empty] | 46
| 5 |  |  | 52 | [6 empty] | 51
| 6 |  |  | 78 | [6 empty] | 49
| 7 |  |  | 63 | [6 empty] | 48
| 8 |  |  | 65 | [6 empty] | 44
| 9 |  |  | 56 | [6 empty] | 55
| 10 |  |  | 65 | [6 empty] | 62
| 11 |  |  | 58 | [6 empty] | 47
| 12 |  |  | 42 | [6 empty] | 44
| 13 |  |  | 49 | [6 empty] | 49
| 14 |  |  | 47 | [6 empty] | 42
| 15 |  |  | 52 | [6 empty] | 34
| 16 |  |  | 38 | [6 empty] | 42
| 17 |  |  | 44 | [6 empty] | 37
| 18 |  |  | 58 | [6 empty] | 45
| 19 |  |  | 46 | [6 empty] | 49
| 20 |  |  | 36 | [6 empty] | 53
| 21 |  |  | 31 | [6 empty] | 45
| 22 |  |  | 55 | [6 empty] | 37
| 23 |  |  | 49 | [6 empty] | 42
| 24 |  |  | 36 | [6 empty] | 35
| 25 |  |  | 42 | [6 empty] | 46
| 26 |  |  | 50 | [6 empty] | 35
| 27 |  |  | 51 | [6 empty] | 32
| 28 |  |  | 42 | [6 empty] | 50
| 29 |  |  | 42 | [6 empty] | 40
| 30 |  |  | 41 | [6 empty] | 55
| 31 |  |  | 42 | [6 empty] | 42
| 32 |  |  | 47 | [6 empty] | 58
| 33 |  |  | 46 | [6 empty] | 60
| 34 |  |  | 42 | [6 empty] | 54
| 35 |  |  | 43 | [6 empty] | 55
| 36 |  |  | 98
| Moyenne |  |  | 48.80556 |  |  | 38.89 |  | % de valeurs ≥ au seuil requis
| Valeur mini |  |  | 31
| Valeur maxi |  |  | 98
4/ | CONCLUSION
Contrôle | [13 empty] | Nom |  | Sylvain LHOPITAL
Non conforme | [13 empty] | Fonction |  | Chef de Section Laboratoire
6/ | COMMENTAIRES
Mesures du n°1 au n°35 réalisées au même emplacement que l'intervention du 21/11/24. Le n°36 est situé dans la rampe d'accès. | [13 empty] | Visa

## 280324
|  |  | COMPTE RENDU D'ESSAIS | [11 empty] | Recyclerie - Rillieux la Pape
PORTANCES DES PLATES-FORMES DYNAPLAQUE (NF P 94-117-2 d'octobre 2004)
|  |  | PLD N° |  | 1 |  |  | RA ALYR |  |  | 28/03/2024
[5 empty] | Chrono |  |  | N° d'affaire |  |  | Date de rédaction
Laboratoire : |  |  | Laboratoire Rhône Auvergne - 29-31 rue des tâches - ZI mi-plaine - 69800 SAINT PRIEST
1/ | RENSEIGNEMENTS GENERAUX
| Opérateur : |  |  | F. Montet | [5 empty] | Nature du matériau : |  |  |  | Matériaux du site
| Date de(s) essai(s) : |  |  | 28/03/2024 | [5 empty] | Météo : |  |  |  | Beau
| Partie de l'ouvrage : |  |  | Parkings | [5 empty] | Plan de situation : |  |  |  | Oui
2/ | CRITERES DE CONFORMITE
Source des critères :
| Définition des critères / objectifs : |  |  |  | EV2 ≥ |  |  | Mpa
3/ | RESULTATS DES ESSAIS |  |  |  |  | Diametre de la plaque pour Kw: | [5 empty] | 600
| N° | Localisation de l'essai |  | Module EV2 |  |  | Observations
MPa
| 1 |  |  | 112
| 2 |  |  | 172
| 3 |  |  | 69
| 4 |  |  | 85
| 5 |  |  | 84
| 6 |  |  | 84
| 7 |  |  | 54
| 8 |  |  | 62
| 9 |  |  | 88
| 10 |  |  | 89
| 11 |  |  | 77
| 12 |  |  | 60
| 13 |  |  | 72
| 14 |  |  | 62
| 15 |  |  | 82
| 16 |  |  | 79
| Moyenne |  |  | 83.1875 |  |  |  |  | % de valeurs ≥ au seuil requis
| Valeur mini |  |  | 54
| Valeur maxi |  |  | 172
4/ | CONCLUSION
Contrôle | [12 empty] | Nom |  | F. MONTET
Conforme | [12 empty] | Fonction |  | Technicien de laboratoire
6/ | COMMENTAIRES
Visa