## 131125 CdF Bât PF6
|  |  | COMPTE RENDU D'ESSAIS | [11 empty] | La Roche Blanche ZAC La Méridienne
PORTANCES DES PLATES-FORMES DYNAPLAQUE (NF P 94-117-2 d'octobre 2004)
|  |  | PLD N° |  | 8 |  |  | RA O41E |  |  | 13/11/2025
[5 empty] | Chrono |  |  | N° d'affaire |  |  | Date de rédaction
Laboratoire : |  |  | Laboratoire Rhône Auvergne - 29-31 rue des tâches - ZI mi-plaine - 69800 SAINT PRIEST
1/ | RENSEIGNEMENTS GENERAUX
| Opérateur : |  |  | Sylvain LHOPITAL | [5 empty] | Nature du matériau : |  |  |  | Grave concassée
| Date de(s) essai(s) : |  |  | 13/11/2025 | [5 empty] | Météo : |  |  |  | Beau
| Partie de l'ouvrage : |  |  | PF batiment - CdF | [5 empty] | Plan de situation : |  |  |  | Oui
2/ | CRITERES DE CONFORMITE
Source des critères :
| Définition des critères / objectifs : |  |  |  | EV2 ≥ |  | 50 | Mpa
3/ | RESULTATS DES ESSAIS |  |  |  |  | Diametre de la plaque pour Kw: | [5 empty] | 600
| N° | Localisation de l'essai |  | Module EV2 |  |  | Observations
MPa
| 1 | PF 6d |  | 46
| 2 |  |  | 34
| 3 |  |  | 37
| 4 |  |  | 35
| 5 |  |  | 53
| 6 |  |  | 63
| Moyenne |  |  | 44.66667 |  |  | 33.33 |  | % de valeurs ≥ au seuil requis
| Valeur mini |  |  | 34
| Valeur maxi |  |  | 63
4/ | CONCLUSION
Contrôle | [12 empty] | Nom |  | Sylvain LHOPITAL
Non conforme | [12 empty] | Fonction |  | Chef de section laboratoire
6/ | COMMENTAIRES
Visa

## 131125 AT Bât PF6
|  |  | COMPTE RENDU D'ESSAIS | [11 empty] | La Roche Blanche ZAC La Méridienne
PORTANCES DES PLATES-FORMES DYNAPLAQUE (NF P 94-117-2 d'octobre 2004)
|  |  | PLD N° |  | 7 |  |  | RA O41E |  |  | 13/11/2025
[5 empty] | Chrono |  |  | N° d'affaire |  |  | Date de rédaction
Laboratoire : |  |  | Laboratoire Rhône Auvergne - 29-31 rue des tâches - ZI mi-plaine - 69800 SAINT PRIEST
1/ | RENSEIGNEMENTS GENERAUX
| Opérateur : |  |  | Sylvain LHOPITAL | [5 empty] | Nature du matériau : |  |  |  | Limon
| Date de(s) essai(s) : |  |  | 13/11/2025 | [5 empty] | Météo : |  |  |  | Beau
| Partie de l'ouvrage : |  |  | PF batiment - AT | [5 empty] | Plan de situation : |  |  |  | Oui
2/ | CRITERES DE CONFORMITE
Source des critères :
| Définition des critères / objectifs : |  |  |  | EV2 ≥ |  | 30 | Mpa
3/ | RESULTATS DES ESSAIS |  |  |  |  | Diametre de la plaque pour Kw: | [5 empty] | 600
| N° | Localisation de l'essai |  | Module EV2 |  |  | Observations
MPa
| 1 | PF 6e |  | 36
| 2 |  |  | 32
| 3 |  |  | 37
| 4 |  |  | 30
| 5 |  |  | 30
| 6 |  |  | 38
| 7 |  |  | 26
| 8 |  |  | 39
| 9 |  |  | 40
| 10 |  |  | 47
| 11 |  |  | 23
| 12 |  |  | <20
| 13 |  |  | 20
| 14 |  |  | 47
| Moyenne |  |  | 34.23077 |  |  | 34.23077 |  | % de valeurs ≥ au seuil requis
| Valeur mini |  |  | <20
| Valeur maxi |  |  | 47
4/ | CONCLUSION
Contrôle | [12 empty] | Nom |  | Sylvain LHOPITAL
Non conforme | [12 empty] | Fonction |  | Chef de section laboratoire
6/ | COMMENTAIRES
Visa

## 131125 AT Bât PF5
|  |  | COMPTE RENDU D'ESSAIS | [11 empty] | La Roche Blanche ZAC La Méridienne
PORTANCES DES PLATES-FORMES DYNAPLAQUE (NF P 94-117-2 d'octobre 2004)
|  |  | PLD N° |  | 6 |  |  | RA O41E |  |  | 13/11/2025
[5 empty] | Chrono |  |  | N° d'affaire |  |  | Date de rédaction
Laboratoire : |  |  | Laboratoire Rhône Auvergne - 29-31 rue des tâches - ZI mi-plaine - 69800 SAINT PRIEST
1/ | RENSEIGNEMENTS GENERAUX
| Opérateur : |  |  | Sylvain LHOPITAL | [5 empty] | Nature du matériau : |  |  |  | Limon
| Date de(s) essai(s) : |  |  | 13/11/2025 | [5 empty] | Météo : |  |  |  | Beau
| Partie de l'ouvrage : |  |  | PF batiment - AT | [5 empty] | Plan de situation : |  |  |  | Oui
2/ | CRITERES DE CONFORMITE
Source des critères :
| Définition des critères / objectifs : |  |  |  | EV2 ≥ |  | 30 | Mpa
3/ | RESULTATS DES ESSAIS |  |  |  |  | Diametre de la plaque pour Kw: | [5 empty] | 600
| N° | Localisation de l'essai |  | Module EV2 |  |  | Observations
MPa
| 1 | PF 5d |  | <20
| 2 |  |  | <20
| 3 |  |  | <20
| 4 |  |  | 39
| 5 |  |  | 27
| 6 |  |  | <20
| 7 |  |  | <20
| 8 |  |  | <20
| 9 | PF 5c' |  | <20
| 10 |  |  | 30
| 11 |  |  | 34
| 12 |  |  | <20
| 13 | PF 5c |  | 27
| 14 |  |  | 34
| 15 |  |  | 29
| 16 |  |  | 30
| 17 |  |  | 32
| 18 |  |  | 27
| 19 |  |  | 57
| Moyenne |  |  | 33.27273 |  |  | 33.27273 |  | % de valeurs ≥ au seuil requis
| Valeur mini |  |  | <20
| Valeur maxi |  |  | 57
4/ | CONCLUSION
Contrôle | [12 empty] | Nom |  | Sylvain LHOPITAL
Non conforme | [12 empty] | Fonction |  | Chef de section laboratoire
6/ | COMMENTAIRES
Visa

## 131125 CdF Bât PF5
|  |  | COMPTE RENDU D'ESSAIS | [11 empty] | La Roche Blanche ZAC La Méridienne
PORTANCES DES PLATES-FORMES DYNAPLAQUE (NF P 94-117-2 d'octobre 2004)
|  |  | PLD N° |  | 5 |  |  | RA O41E |  |  | 13/11/2025
[5 empty] | Chrono |  |  | N° d'affaire |  |  | Date de rédaction
Laboratoire : |  |  | Laboratoire Rhône Auvergne - 29-31 rue des tâches - ZI mi-plaine - 69800 SAINT PRIEST
1/ | RENSEIGNEMENTS GENERAUX
| Opérateur : |  |  | Sylvain LHOPITAL | [5 empty] | Nature du matériau : |  |  |  | Grave concassée
| Date de(s) essai(s) : |  |  | 13/11/2025 | [5 empty] | Météo : |  |  |  | Beau
| Partie de l'ouvrage : |  |  | PF batiment - CdF | [5 empty] | Plan de situation : |  |  |  | Oui
2/ | CRITERES DE CONFORMITE
Source des critères :
| Définition des critères / objectifs : |  |  |  | EV2 ≥ |  | 50 | Mpa
3/ | RESULTATS DES ESSAIS |  |  |  |  | Diametre de la plaque pour Kw: | [5 empty] | 600
| N° | Localisation de l'essai |  | Module EV2 |  |  | Observations
MPa
| 1 | PF 5e |  | 33
| 2 |  |  | 28
| 3 |  |  | <20
| 4 |  |  | <20
| 5 |  |  | 25
| 6 |  |  | 41
| 7 |  |  | 31
| 8 |  |  | 56
| 9 |  |  | 27
| 10 |  |  | 38
| 11 |  |  | 25
| 12 | PF 5f |  | 33
| 13 |  |  | 28
| 14 |  |  | 33
| 15 |  |  | 42
| 16 |  |  | 52
| 17 |  |  | 30
| 18 |  |  | 37
| 19 |  |  | 44
| 20 |  |  | 34
| 21 |  |  | 28
| 22 |  |  | 39
| Moyenne |  |  | 35.2 |  |  | 9.09 |  | % de valeurs ≥ au seuil requis
| Valeur mini |  |  | <20
| Valeur maxi |  |  | 56
4/ | CONCLUSION
Contrôle | [12 empty] | Nom |  | Sylvain LHOPITAL
Non conforme | [12 empty] | Fonction |  | Chef de section laboratoire
6/ | COMMENTAIRES
Visa

## 190225 CdF Bât
|  |  | COMPTE RENDU D'ESSAIS | [12 empty] | La Roche Blanche ZAC La Méridienne
PORTANCES DES PLATES-FORMES DYNAPLAQUE (NF P 94-117-2 d'octobre 2004)
|  |  | PLD N° |  | 4 |  |  | RA O41E |  |  |  | 19/02/2025
[5 empty] | Chrono |  |  | N° d'affaire |  |  |  | Date de rédaction
Laboratoire : |  |  | Laboratoire Rhône Auvergne - 29-31 rue des tâches - ZI mi-plaine - 69800 SAINT PRIEST
1/ | RENSEIGNEMENTS GENERAUX
| Opérateur : |  |  | Sylvain LHOPITAL | [5 empty] | Nature du matériau : |  |  |  |  | Grave concassée
| Date de(s) essai(s) : |  |  | 19/02/2025 | [5 empty] | Météo : |  |  |  |  | Beau
| Partie de l'ouvrage : |  |  | PF Bat. CdF partielle | [5 empty] | Plan de situation : |  |  |  |  | Oui
2/ | CRITERES DE CONFORMITE
Source des critères :
| Définition des critères / objectifs : |  |  |  | EV2 ≥ |  | 50 | Mpa
3/ | RESULTATS DES ESSAIS |  |  |  |  | Diametre de la plaque pour Kw: | [6 empty] | 600
| N° | Localisation de l'essai |  | Module EV2 |  |  | Observations
MPa
| 1 |  |  | 82 |  |  | Mesure précédente : |  |  |  | 76
| 2 |  |  | 29 |  |  | Mesure précédente : |  |  |  | 25
| 3 |  |  | 37 |  |  | Mesure précédente : |  |  |  | 39
| 4 |  |  | 70 |  |  | Mesure précédente : |  |  |  | 47
| 5 |  |  | 27 |  |  | Mesure précédente : |  |  |  | 28
| 6 |  |  | <20 |  |  | Mesure précédente : |  |  |  | <20
| 7 |  |  | 27 |  |  | Mesure précédente : |  |  |  | 24
| 8 |  |  | 103 |  |  | Mesure précédente : |  |  |  | 69
| 9 |  |  | 94 |  |  | Mesure précédente : |  |  |  | 83
| 10 |  |  | 28 |  |  | Mesure précédente : |  |  |  | 30
| Moyenne |  |  | 55.22222 |  |  | 40.00 |  | % de valeurs ≥ au seuil requis
| Valeur mini |  |  | <20
| Valeur maxi |  |  | 103
4/ | CONCLUSION
Contrôle | [13 empty] | Nom |  | Sylvain LHOPITAL
Non conforme | [13 empty] | Fonction |  | Chef de section laboratoire
6/ | COMMENTAIRES
Visa

## 161024 Pt Passage
|  |  | COMPTE RENDU D'ESSAIS | [11 empty] | La Roche Blanche ZAC La Méridienne
PORTANCES DES PLATES-FORMES DYNAPLAQUE (NF P 94-117-2 d'octobre 2004)
|  |  | PLD N° |  | 3 |  |  | RA O41E |  |  | 16/10/2024
[5 empty] | Chrono |  |  | N° d'affaire |  |  | Date de rédaction
Laboratoire : |  |  | Laboratoire Rhône Auvergne - 29-31 rue des tâches - ZI mi-plaine - 69800 SAINT PRIEST
1/ | RENSEIGNEMENTS GENERAUX
| Opérateur : |  |  | Sylvain LHOPITAL | [5 empty] | Nature du matériau : |  |  |  | Limon
| Date de(s) essai(s) : |  |  | 16/10/2024 | [5 empty] | Météo : |  |  |  | Couvert
| Partie de l'ouvrage : |  |  | Pt de passage | [5 empty] | Plan de situation : |  |  |  | Oui
2/ | CRITERES DE CONFORMITE
Source des critères :
| Définition des critères / objectifs : |  |  |  | EV2 ≥ |  | 30 | Mpa
3/ | RESULTATS DES ESSAIS |  |  |  |  | Diametre de la plaque pour Kw: | [5 empty] | 600
| N° | Localisation de l'essai |  | Module EV2 |  |  | Observations
MPa
| 1 |  |  | 22
| 2 |  |  | 31
| 3 |  |  | 28
| 4 |  |  | <20
| 5 |  |  | <20
| 6 |  |  | 23
| 7 |  |  | 21
| 8 |  |  | <20
| 9 |  |  | 27
| 10 |  |  | 38
| Moyenne |  |  | 27.14286 |  |  |  |  | % de valeurs ≥ au seuil requis
| Valeur mini |  |  | <20
| Valeur maxi |  |  | 38
4/ | CONCLUSION
Contrôle | [12 empty] | Nom |  | Sylvain LHOPITAL
Pour information | [12 empty] | Fonction |  | Chef de section laboratoire
6/ | COMMENTAIRES
Visa

## 161024 CdF
|  |  | COMPTE RENDU D'ESSAIS | [11 empty] | La Roche Blanche ZAC La Méridienne
PORTANCES DES PLATES-FORMES DYNAPLAQUE (NF P 94-117-2 d'octobre 2004)
|  |  | PLD N° |  | 2 |  |  | RA O41E |  |  | 16/10/2024
[5 empty] | Chrono |  |  | N° d'affaire |  |  | Date de rédaction
Laboratoire : |  |  | Laboratoire Rhône Auvergne - 29-31 rue des tâches - ZI mi-plaine - 69800 SAINT PRIEST
1/ | RENSEIGNEMENTS GENERAUX
| Opérateur : |  |  | Sylvain LHOPITAL | [5 empty] | Nature du matériau : |  |  |  | Grave concassée
| Date de(s) essai(s) : |  |  | 16/10/2024 | [5 empty] | Météo : |  |  |  | Couvert
| Partie de l'ouvrage : |  |  | CdF | [5 empty] | Plan de situation : |  |  |  | Oui
2/ | CRITERES DE CONFORMITE
Source des critères :
| Définition des critères / objectifs : |  |  |  | EV2 ≥ |  |  | Mpa
3/ | RESULTATS DES ESSAIS |  |  |  |  | Diametre de la plaque pour Kw: | [5 empty] | 600
| N° | Localisation de l'essai |  | Module EV2 |  |  | Observations
MPa
| 1 |  |  | 40
| 2 |  |  | 61
| 3 |  |  | 57
| 4 |  |  | 77
| 5 |  |  | 67
| 6 |  |  | 86
| 7 |  |  | 47
| 8 |  |  | 45
| 9 |  |  | 53
| 10 |  |  | 60
| 11 |  |  | 63
| 12 |  |  | 65
| 13 |  |  | 29
| 14 |  |  | 41
| 15 |  |  | 41
| 16 |  |  | 50
| 17 |  |  | 40
| 18 |  |  | 46
| 19 |  |  | 36
| 20 |  |  | 42
| 21 |  |  | 43
| 22 |  |  | 55
| 23 |  |  | 32
| 24 |  |  | 49
| Moyenne |  |  | 51.04167 |  |  |  |  | % de valeurs ≥ au seuil requis
| Valeur mini |  |  | 29
| Valeur maxi |  |  | 86
4/ | CONCLUSION
Contrôle | [12 empty] | Nom |  | Sylvain LHOPITAL
Pour information | [12 empty] | Fonction |  | Chef de section laboratoire
6/ | COMMENTAIRES
Visa

## 161024 AT
|  |  | COMPTE RENDU D'ESSAIS | [11 empty] | La Roche Blanche ZAC La Méridienne
PORTANCES DES PLATES-FORMES DYNAPLAQUE (NF P 94-117-2 d'octobre 2004)
|  |  | PLD N° |  | 1 |  |  | RA O41E |  |  | 16/10/2024
[5 empty] | Chrono |  |  | N° d'affaire |  |  | Date de rédaction
Laboratoire : |  |  | Laboratoire Rhône Auvergne - 29-31 rue des tâches - ZI mi-plaine - 69800 SAINT PRIEST
1/ | RENSEIGNEMENTS GENERAUX
| Opérateur : |  |  | Sylvain LHOPITAL | [5 empty] | Nature du matériau : |  |  |  | Limon
| Date de(s) essai(s) : |  |  | 16/10/2024 | [5 empty] | Météo : |  |  |  | Couvert
| Partie de l'ouvrage : |  |  | AT | [5 empty] | Plan de situation : |  |  |  | Oui
2/ | CRITERES DE CONFORMITE
Source des critères :
| Définition des critères / objectifs : |  |  |  | EV2 ≥ |  |  | Mpa
3/ | RESULTATS DES ESSAIS |  |  |  |  | Diametre de la plaque pour Kw: | [5 empty] | 600
| N° | Localisation de l'essai |  | Module EV2 |  |  | Observations
MPa
| 1 |  |  | 23
| 2 |  |  | <20
| 3 |  |  | 23
| 4 |  |  | <20
| 5 |  |  | 45
| 6 |  |  | <20
| 7 |  |  | <20
| 8 |  |  | <20
| 9 |  |  | 45
| 10 |  |  | 34
| 11 |  |  | <20
| 12 |  |  | <20
| 13 |  |  | <20
| 14 |  |  | <20
| 15 |  |  | <20
| 16 |  |  | 36
| 17 |  |  | 53
| 18 |  |  | 43
| 19 |  |  | 57
| 20 |  |  | 21
| 21 |  |  | 75
| 22 |  |  | <20
| 23 |  |  | 21
| 24 |  |  | <20
| 25 |  |  | <20
| 26 |  |  | <20
| 27 |  |  | 34
| 28 |  |  | 37
| 29 |  |  | 20
| 30 |  |  | <20
| Moyenne |  |  | 37.8 |  |  |  |  | % de valeurs ≥ au seuil requis
| Valeur mini |  |  | <20
| Valeur maxi |  |  | 75
4/ | CONCLUSION
Contrôle | [12 empty] | Nom |  | Sylvain LHOPITAL
Pour information | [12 empty] | Fonction |  | Chef de section laboratoire
6/ | COMMENTAIRES
Visa

## 161024 AT (2)
|  |  | COMPTE RENDU D'ESSAIS | [11 empty] | La Roche Blanche ZAC La Méridienne
PORTANCES DES PLATES-FORMES DYNAPLAQUE (NF P 94-117-2 d'octobre 2004)
|  |  | PLD N° |  | 1 |  |  | RA O41E |  |  | 16/10/2024
[5 empty] | Chrono |  |  | N° d'affaire |  |  | Date de rédaction
Laboratoire : |  |  | Laboratoire Rhône Auvergne - 29-31 rue des tâches - ZI mi-plaine - 69800 SAINT PRIEST
1/ | RENSEIGNEMENTS GENERAUX
| Opérateur : |  |  | Sylvain LHOPITAL | [5 empty] | Nature du matériau : |  |  |  | Limon
| Date de(s) essai(s) : |  |  | 16/10/2024 | [5 empty] | Météo : |  |  |  | Couvert
| Partie de l'ouvrage : |  |  | AT | [5 empty] | Plan de situation : |  |  |  | Oui
2/ | CRITERES DE CONFORMITE
Source des critères :
| Définition des critères / objectifs : |  |  |  | EV2 ≥ |  |  | Mpa
3/ | RESULTATS DES ESSAIS |  |  |  |  | Diametre de la plaque pour Kw: | [5 empty] | 600
| N° | Localisation de l'essai |  | Module EV2 |  |  | Observations
MPa
| 31 |  |  | <20
| 32 |  |  | <20
| 33 |  |  | <20
| 34 |  |  | <20
| 35 |  |  | <20
| 36 |  |  | <20
| 37 |  |  | 24
| Moyenne |  |  | 24 |  |  |  |  | % de valeurs ≥ au seuil requis
| Valeur mini |  |  | <20
| Valeur maxi |  |  | 24
4/ | CONCLUSION
Contrôle | [12 empty] | Nom |  | Sylvain LHOPITAL
Pour information | [12 empty] | Fonction |  | Chef de section laboratoire
6/ | COMMENTAIRES
Visa