## 160925
|  |  | COMPTE RENDU D'ESSAIS | [11 empty] | SEM Travaux d'Entretien et aménagement - St Etienne
PORTANCES DES PLATES-FORMES DYNAPLAQUE (NF P 94-117-2 d'octobre 2004)
|  |  | PLD N° |  | 9 |  |  | RA M16D |  |  | 2025-09-16
[5 empty] | Chrono |  |  | N° d'affaire |  |  | Date de rédaction
Laboratoire : |  |  | Laboratoire Rhône Auvergne - 29-31 rue des tâches - ZI mi-plaine - 69800 SAINT PRIEST
1/ | RENSEIGNEMENTS GENERAUX
| Opérateur : |  |  | Hugo Lepolard | [5 empty] | Nature du matériau : |  |  |  | 0/31,5
| Date de(s) essai(s) : |  |  | 16/09/2025 | [5 empty] | Météo : |  |  |  | Beau
| Partie de l'ouvrage : |  |  | CDR rue Jeanne Jugan | [5 empty] | Plan de situation : |  |  |  | Oui
2/ | CRITERES DE CONFORMITE
Source des critères :
| Définition des critères / objectifs : |  |  |  | EV2 ≥ |  | 50 | Mpa
3/ | RESULTATS DES ESSAIS |  |  |  |  | Diametre de la plaque pour Kw: | [5 empty] | 600
| N° | Localisation de l'essai |  | Module EV2 |  |  | Observations
MPa
| 1 |  |  | 68
| 2 |  |  | 50
| 3 |  |  | 73
| 4 |  |  | 64
| 5 |  |  | 91
| 6 |  |  | 85
| 7 |  |  | 65
| 8 |  |  | 51
| 9 |  |  | 59
| 10 |  |  | 57
| 11 |  |  | 52
| Moyenne |  |  | 65 |  |  | 100.00 |  | % de valeurs ≥ au seuil requis
| Valeur mini |  |  | 50
| Valeur maxi |  |  | 91
4/ | CONCLUSION
Contrôle | [12 empty] | Nom |  | F. MONTET
Conforme | [12 empty] | Fonction |  | Technicien de laboratoire
6/ | COMMENTAIRES
Visa

## 070624
|  |  | COMPTE RENDU D'ESSAIS | [11 empty] | SEM Travaux d'Entretien et aménagement - Villars
PORTANCES DES PLATES-FORMES DYNAPLAQUE (NF P 94-117-2 d'octobre 2004)
|  |  | PLD N° |  | 8 |  |  | RA M16D |  |  | 07/06/2024
[5 empty] | Chrono |  |  | N° d'affaire |  |  | Date de rédaction
Laboratoire : |  |  | Laboratoire Rhône Auvergne - 29-31 rue des tâches - ZI mi-plaine - 69800 SAINT PRIEST
1/ | RENSEIGNEMENTS GENERAUX
| Opérateur : |  |  | F. Montet | [5 empty] | Nature du matériau :
| Date de(s) essai(s) : |  |  | 07/06/2024 | [5 empty] | Météo : |  |  |  | Beau
| Partie de l'ouvrage : |  |  | CDF | [5 empty] | Plan de situation : |  |  |  | Oui
2/ | CRITERES DE CONFORMITE
Source des critères :
| Définition des critères / objectifs : |  |  |  | EV2 ≥ |  | 50 | Mpa
3/ | RESULTATS DES ESSAIS |  |  |  |  | Diametre de la plaque pour Kw: | [5 empty] | 600
| N° | Localisation de l'essai |  | Module EV2 |  |  | Observations
MPa
| 1 |  |  | 97
| 2 |  |  | 114
| 3 |  |  | 68
| 4 |  |  | <20 |  |  | Purge
| 5 |  |  | 56
| 6 |  |  | 55
| 7 |  |  | 55
| 8 |  |  | 60
| 9 |  |  | 55
| 10 |  |  | 54
| 11 |  |  | 57
| Moyenne |  |  | 67.1 |  |  | 90.91 |  | % de valeurs ≥ au seuil requis
| Valeur mini |  |  | <20
| Valeur maxi |  |  | 114
4/ | CONCLUSION
Contrôle | [12 empty] | Nom |  | F. MONTET
Non conforme | [12 empty] | Fonction |  | Technicien de laboratoire
6/ | COMMENTAIRES
Visa

## 270524
|  |  | COMPTE RENDU D'ESSAIS | [11 empty] | SEM Travaux d'Entretien et aménagement - Villars
PORTANCES DES PLATES-FORMES DYNAPLAQUE (NF P 94-117-2 d'octobre 2004)
|  |  | PLD N° |  | 7 |  |  | RA M16D |  |  | 27/05/2024
[5 empty] | Chrono |  |  | N° d'affaire |  |  | Date de rédaction
Laboratoire : |  |  | Laboratoire Rhône Auvergne - 29-31 rue des tâches - ZI mi-plaine - 69800 SAINT PRIEST
1/ | RENSEIGNEMENTS GENERAUX
| Opérateur : |  |  | F. Montet | [5 empty] | Nature du matériau : |  |  |  | 0/80
| Date de(s) essai(s) : |  |  | 27/05/2024 | [5 empty] | Météo : |  |  |  | Couvert
| Partie de l'ouvrage : |  |  | CDF - 10cm | [5 empty] | Plan de situation : |  |  |  | Oui
2/ | CRITERES DE CONFORMITE
Source des critères :
| Définition des critères / objectifs : |  |  |  | EV2 ≥ |  | 50 | Mpa
3/ | RESULTATS DES ESSAIS |  |  |  |  | Diametre de la plaque pour Kw: | [5 empty] | 600
| N° | Localisation de l'essai |  | Module EV2 |  |  | Observations
MPa
| 1 |  |  | 40
| 2 |  |  | 37
| 3 |  |  | 41
| 4 |  |  | 54
| 5 |  |  | 40
| 6 |  |  | 38
| Moyenne |  |  | 41.66667 |  |  |  |  | % de valeurs ≥ au seuil requis
| Valeur mini |  |  | 37
| Valeur maxi |  |  | 54
4/ | CONCLUSION
Contrôle | [12 empty] | Nom |  | F. MONTET
Pour Information | [12 empty] | Fonction |  | Technicien de laboratoire
6/ | COMMENTAIRES
Visa

## 150524
|  |  | COMPTE RENDU D'ESSAIS | [11 empty] | SEM Travaux d'Entretien et aménagement
PORTANCES DES PLATES-FORMES DYNAPLAQUE (NF P 94-117-2 d'octobre 2004)
|  |  | PLD N° |  | 6 |  |  | RA M16D |  |  | 15/05/2024
[5 empty] | Chrono |  |  | N° d'affaire |  |  | Date de rédaction
Laboratoire : |  |  | Laboratoire Rhône Auvergne - 29-31 rue des tâches - ZI mi-plaine - 69800 SAINT PRIEST
1/ | RENSEIGNEMENTS GENERAUX
| Opérateur : |  |  | F. Montet | [5 empty] | Nature du matériau : |  |  |  | 0/80
| Date de(s) essai(s) : |  |  | 15/05/2024 | [5 empty] | Météo : |  |  |  | Pluie
| Partie de l'ouvrage : |  |  | CDF - 15 cm | [5 empty] | Plan de situation : |  |  |  | Oui
2/ | CRITERES DE CONFORMITE
Source des critères :
| Définition des critères / objectifs : |  |  |  | EV2 ≥ |  | 50 | Mpa
3/ | RESULTATS DES ESSAIS |  |  |  |  | Diametre de la plaque pour Kw: | [5 empty] | 600
| N° | Localisation de l'essai |  | Module EV2 |  |  | Observations
MPa
| 1 |  |  | <20
| 2 |  |  | <20
| 3 |  |  | 38
| 4 |  |  | 36
| 5 |  |  | <20
| 6 |  |  | 25
| 7 |  |  | 30
| Moyenne |  |  | 32.25 |  |  | 0.00 |  | % de valeurs ≥ au seuil requis
| Valeur mini |  |  | <20
| Valeur maxi |  |  | 38
4/ | CONCLUSION
Contrôle | [12 empty] | Nom |  | F. MONTET
Non conforme | [12 empty] | Fonction |  | Technicien de laboratoire
6/ | COMMENTAIRES
Visa

## 130524
|  |  | COMPTE RENDU D'ESSAIS | [11 empty] | SEM Travaux d'Entretien et aménagement
PORTANCES DES PLATES-FORMES DYNAPLAQUE (NF P 94-117-2 d'octobre 2004)
|  |  | PLD N° |  | 5 |  |  | RA M16D |  |  | 2024-05-13
[5 empty] | Chrono |  |  | N° d'affaire |  |  | Date de rédaction
Laboratoire : |  |  | Laboratoire Rhône Auvergne - 29-31 rue des tâches - ZI mi-plaine - 69800 SAINT PRIEST
1/ | RENSEIGNEMENTS GENERAUX
| Opérateur : |  |  | F. Montet | [5 empty] | Nature du matériau : |  |  |  | 50/150
| Date de(s) essai(s) : |  |  | 13/05/2024 | [5 empty] | Météo : |  |  |  | Beau
| Partie de l'ouvrage : |  |  | Niveau fini cloutage -20 cm | [5 empty] | Plan de situation : |  |  |  | Oui
2/ | CRITERES DE CONFORMITE
Source des critères :
| Définition des critères / objectifs : |  |  |  | EV2 ≥ |  | 20 | Mpa
3/ | RESULTATS DES ESSAIS |  |  |  |  | Diametre de la plaque pour Kw: | [5 empty] | 600
| N° | Localisation de l'essai |  | Module EV2 |  |  | Observations
MPa
| 1 |  |  | <20
| 2 |  |  | 22
| 3 |  |  | 25
| Moyenne |  |  | 23.5 |  |  |  |  | % de valeurs ≥ au seuil requis
| Valeur mini |  |  | <20
| Valeur maxi |  |  | 25
4/ | CONCLUSION
Contrôle | [12 empty] | Nom |  | F. MONTET
Pour Information | [12 empty] | Fonction |  | Technicien de laboratoire
6/ | COMMENTAIRES
Visa

## 020524 - Villars Parking FdF
|  |  | COMPTE RENDU D'ESSAIS | [11 empty] | SEM Travaux d'Entretien et aménagement
PORTANCES DES PLATES-FORMES DYNAPLAQUE (NF P 94-117-2 d'octobre 2004)
|  |  | PLD N° |  | 4 |  |  | RA M16D |  |  | 02/05/2024
[5 empty] | Chrono |  |  | N° d'affaire |  |  | Date de rédaction
Laboratoire : |  |  | Laboratoire Rhône Auvergne - 29-31 rue des tâches - ZI mi-plaine - 69800 SAINT PRIEST
1/ | RENSEIGNEMENTS GENERAUX
| Opérateur : |  |  | Sylvain LHOPITAL | [5 empty] | Nature du matériau : |  |  |  | GDNT 0/80
| Date de(s) essai(s) : |  |  | 02/05/2024 | [5 empty] | Météo : |  |  |  | Pluie
| Partie de l'ouvrage : |  |  | Villars Parking Breuil - FdF entrée | [5 empty] | Plan de situation : |  |  |  | Oui
2/ | CRITERES DE CONFORMITE
Source des critères :
| Définition des critères / objectifs : |  |  |  | EV2 ≥ |  | 20 | Mpa
3/ | RESULTATS DES ESSAIS |  |  |  |  | Diametre de la plaque pour Kw: | [5 empty] | 600
| N° | Localisation de l'essai |  | Module EV2 |  |  | Observations
MPa
| 1 |  |  | <20
| 2 |  |  | <20
| 3 |  |  | <20
| 4 |  |  | <20
| 5 |  |  | <20
| 6 |  |  | <20
| 7 |  |  | <20
| 8 |  |  | <20
| 9 |  |  | <20
| 10 |  |  | <20
| 11 |  |  | <20
| 12 |  |  | <20
| Moyenne |  |  | <20 |  |  | 0.00 |  | % de valeurs ≥ au seuil requis
| Valeur mini |  |  | <20
| Valeur maxi |  |  | <20
4/ | CONCLUSION
Contrôle | [12 empty] | Nom |  | Sylvain LHOPITAL
Non conforme | [12 empty] | Fonction |  | Chef de Section Laboratoire
6/ | COMMENTAIRES
Visa

## 150424
|  |  | COMPTE RENDU D'ESSAIS | [11 empty] | SEM Travaux d'Entretien et aménagement
PORTANCES DES PLATES-FORMES DYNAPLAQUE (NF P 94-117-2 d'octobre 2004)
|  |  | PLD N° |  | 3 |  |  | RA M16D |  |  | 15/04/2024
[5 empty] | Chrono |  |  | N° d'affaire |  |  | Date de rédaction
Laboratoire : |  |  | Laboratoire Rhône Auvergne - 29-31 rue des tâches - ZI mi-plaine - 69800 SAINT PRIEST
1/ | RENSEIGNEMENTS GENERAUX
| Opérateur : |  |  | F. Montet | [5 empty] | Nature du matériau : |  |  |  | 0/80
| Date de(s) essai(s) : |  |  | 15/04/2024 | [5 empty] | Météo : |  |  |  | Couvert
| Partie de l'ouvrage : |  |  | CDF | [5 empty] | Plan de situation : |  |  |  | Oui
2/ | CRITERES DE CONFORMITE
Source des critères :
| Définition des critères / objectifs : |  |  |  | EV2 ≥ |  | 50 | Mpa
3/ | RESULTATS DES ESSAIS |  |  |  |  | Diametre de la plaque pour Kw: | [5 empty] | 600
| N° | Localisation de l'essai |  | Module EV2 |  |  | Observations
MPa
| 1 |  |  | 47
| 2 |  |  | 27
| 3 |  |  | 36
| 4 |  |  | <20
| 5 |  |  | 34
| 6 | bas droite |  | 47
| 7 |  |  | 22
| Moyenne |  |  | 35.5 |  |  | 0.00 |  | % de valeurs ≥ au seuil requis
| Valeur mini |  |  | <20
| Valeur maxi |  |  | 47
4/ | CONCLUSION
Contrôle | [12 empty] | Nom |  | F. MONTET
Conforme | [12 empty] | Fonction |  | Technicien de laboratoire
6/ | COMMENTAIRES
Visa

## 080424 - Villars Parking CdF
|  |  | COMPTE RENDU D'ESSAIS | [11 empty] | SEM Travaux d'Entretien et aménagement
PORTANCES DES PLATES-FORMES DYNAPLAQUE (NF P 94-117-2 d'octobre 2004)
|  |  | PLD N° |  | 2 |  |  | RA M16D |  |  | 08/04/2024
[5 empty] | Chrono |  |  | N° d'affaire |  |  | Date de rédaction
Laboratoire : |  |  | Laboratoire Rhône Auvergne - 29-31 rue des tâches - ZI mi-plaine - 69800 SAINT PRIEST
1/ | RENSEIGNEMENTS GENERAUX
| Opérateur : |  |  | Sylvain LHOPITAL | [5 empty] | Nature du matériau : |  |  |  | GDNT 0/80
| Date de(s) essai(s) : |  |  | 08/04/2024 | [5 empty] | Météo : |  |  |  | Beau
| Partie de l'ouvrage : |  |  | Villars Parking Breuil - CdF | [5 empty] | Plan de situation : |  |  |  | Oui
2/ | CRITERES DE CONFORMITE
Source des critères :
| Définition des critères / objectifs : |  |  |  | EV2 ≥ |  | 50 | Mpa
3/ | RESULTATS DES ESSAIS |  |  |  |  | Diametre de la plaque pour Kw: | [5 empty] | 600
| N° | Localisation de l'essai |  | Module EV2 |  |  | Observations
MPa
| 1 |  |  | 41
| 2 |  |  | 23
| 3 |  |  | 53
| 4 |  |  | 64
| 5 |  |  | 72
| 6 |  |  | 26
| 7 |  |  | 32
| 8 |  |  | 33
| 9 |  |  | 29
| 10 |  |  | 23
| 11 |  |  | <20
| 12 |  |  | 42
| 13 |  |  | 38
| 14 |  |  | 44
| Moyenne |  |  | 40 |  |  | 21.43 |  | % de valeurs ≥ au seuil requis
| Valeur mini |  |  | <20
| Valeur maxi |  |  | 72
4/ | CONCLUSION
Contrôle | [12 empty] | Nom |  | Sylvain LHOPITAL
Non Conforme | [12 empty] | Fonction |  | Chef de Section Laboratoire
6/ | COMMENTAIRES
Visa

## 290324
|  |  | COMPTE RENDU D'ESSAIS | [11 empty] | Villars
PORTANCES DES PLATES-FORMES DYNAPLAQUE (NF P 94-117-2 d'octobre 2004)
|  |  | PLD N° |  | 1 |  |  | RA M16D |  |  | 29/03/2024
[5 empty] | Chrono |  |  | N° d'affaire |  |  | Date de rédaction
Laboratoire : |  |  | Laboratoire Rhône Auvergne - 29-31 rue des tâches - ZI mi-plaine - 69800 SAINT PRIEST
1/ | RENSEIGNEMENTS GENERAUX
| Opérateur : |  |  | F. Montet | [5 empty] | Nature du matériau : |  |  |  | GR 0/80
| Date de(s) essai(s) : |  |  | 29/03/2024 | [5 empty] | Météo : |  |  |  | Couvert
| Partie de l'ouvrage : |  |  | CDF | [5 empty] | Plan de situation : |  |  |  | Oui
2/ | CRITERES DE CONFORMITE
Source des critères :
| Définition des critères / objectifs : |  |  |  | EV2 ≥ |  | 50 | Mpa
3/ | RESULTATS DES ESSAIS |  |  |  |  | Diametre de la plaque pour Kw: | [5 empty] | 600
| N° | Localisation de l'essai |  | Module EV2 |  |  | Observations
MPa
| 1 |  |  | 26
| 2 |  |  | 22
| 3 |  |  | 21
| 4 |  |  | 20
| 5 |  |  | <20
| 6 |  |  | <20
| 7 |  |  | 35
| 8 |  |  | 22
| 9 |  |  | 27
| Moyenne |  |  | 24.71429 |  |  | 0.00 |  | % de valeurs ≥ au seuil requis
| Valeur mini |  |  | <20
| Valeur maxi |  |  | 35
4/ | CONCLUSION
Contrôle | [12 empty] | Nom |  | F. MONTET
Non conforme | [12 empty] | Fonction |  | Technicien de laboratoire
6/ | COMMENTAIRES
Visa