## 150525 CDR corr
|  |  | COMPTE RENDU D'ESSAIS | [11 empty] | Ternay Getnow PF Ancycla
PORTANCES DES PLATES-FORMES DYNAPLAQUE (NF P 94-117-2 d'octobre 2004)
|  |  | PLD N° |  | 9 |  |  | RA O1JC |  |  | 15/05/2025
[5 empty] | Chrono |  |  | N° d'affaire |  |  | Date de rédaction
Laboratoire : |  |  | Laboratoire Rhône Auvergne - 29-31 rue des tâches - ZI mi-plaine - 69800 SAINT PRIEST
1/ | RENSEIGNEMENTS GENERAUX
| Opérateur : |  |  | F. Montet | [5 empty] | Nature du matériau : |  |  |  | GR 0/80 REM
| Date de(s) essai(s) : |  |  | 15/05/2025 | [5 empty] | Météo : |  |  |  | Beau
| Partie de l'ouvrage : |  |  | CDR | [5 empty] | Plan de situation : |  |  |  | Oui
2/ | CRITERES DE CONFORMITE
Source des critères :
| Définition des critères / objectifs : |  |  |  | EV2 ≥ |  | 50 | Mpa
3/ | RESULTATS DES ESSAIS |  |  |  |  | Diametre de la plaque pour Kw: | [5 empty] | 600
| N° | Localisation de l'essai |  | Module EV2 |  |  | Observations
MPa
| 1 |  |  | 40
| 2 |  |  | 22
| 3 |  |  | 34
| 4 |  |  | 32
| 5 |  |  | 69
| 6 |  |  | 33
| 7 |  |  | 50
| 8 |  |  | 72
| 9 |  |  | 50
| 10 |  |  | 52
| 11 |  |  | 33
| 12 |  |  | 58
| 13 |  |  | 95
| 14 |  |  | 73
| Moyenne |  |  | 50.92857 |  |  | 57.14 |  | % de valeurs ≥ au seuil requis
| Valeur mini |  |  | 22
| Valeur maxi |  |  | 95
4/ | CONCLUSION
Contrôle | [12 empty] | Nom |  | F. MONTET
Non conforme | [12 empty] | Fonction |  | Technicien de laboratoire
6/ | COMMENTAIRES
Visa

## 150525 CDR
|  |  | COMPTE RENDU D'ESSAIS | [11 empty] | Ternay Getnow PF Ancycla
PORTANCES DES PLATES-FORMES DYNAPLAQUE (NF P 94-117-2 d'octobre 2004)
|  |  | PLD N° |  | 9 |  |  | RA O1JC |  |  | 15/05/2025
[5 empty] | Chrono |  |  | N° d'affaire |  |  | Date de rédaction
Laboratoire : |  |  | Laboratoire Rhône Auvergne - 29-31 rue des tâches - ZI mi-plaine - 69800 SAINT PRIEST
1/ | RENSEIGNEMENTS GENERAUX
| Opérateur : |  |  | F. Montet | [5 empty] | Nature du matériau : |  |  |  | GR 0/80 REM
| Date de(s) essai(s) : |  |  | 15/05/2025 | [5 empty] | Météo : |  |  |  | Beau
| Partie de l'ouvrage : |  |  | CDR | [5 empty] | Plan de situation : |  |  |  | Oui
2/ | CRITERES DE CONFORMITE
Source des critères :
| Définition des critères / objectifs : |  |  |  | EV2 ≥ |  | 50 | Mpa
3/ | RESULTATS DES ESSAIS |  |  |  |  | Diametre de la plaque pour Kw: | [5 empty] | 600
| N° | Localisation de l'essai |  | Module EV2 |  |  | Observations
MPa
| 1 |  |  | 40
| 2 |  |  | 22
| 3 |  |  | 34
| 4 |  |  | 32
| 5 | juste après 2eme poteau |  | 69
| 6 | coin |  | 50
| 7 | vers tampon |  | 72
| 8 |  |  | 46
| 9 |  |  | 47
| 10 |  |  | 33
| 11 | bord |  | 58
| 12 |  |  | 95
| 13 |  |  | 73
| Moyenne |  |  | 51.61538 |  |  | 46.15 |  | % de valeurs ≥ au seuil requis
| Valeur mini |  |  | 22
| Valeur maxi |  |  | 95
4/ | CONCLUSION
Contrôle | [12 empty] | Nom |  | F. MONTET
Non conforme | [12 empty] | Fonction |  | Technicien de laboratoire
6/ | COMMENTAIRES
Visa

## 120525 CDF grande plateforme
|  |  | COMPTE RENDU D'ESSAIS | [11 empty] | Ternay Getnow PF Ancycla
PORTANCES DES PLATES-FORMES DYNAPLAQUE (NF P 94-117-2 d'octobre 2004)
|  |  | PLD N° |  | 8 |  |  | RA O1JC |  |  | 12/05/2025
[5 empty] | Chrono |  |  | N° d'affaire |  |  | Date de rédaction
Laboratoire : |  |  | Laboratoire Rhône Auvergne - 29-31 rue des tâches - ZI mi-plaine - 69800 SAINT PRIEST
1/ | RENSEIGNEMENTS GENERAUX
| Opérateur : |  |  | F. Montet | [5 empty] | Nature du matériau : |  |  |  | GR 0/80 REM
| Date de(s) essai(s) : |  |  | 12/05/2025 | [5 empty] | Météo : |  |  |  | Beau
| Partie de l'ouvrage : |  |  | CDF | [5 empty] | Plan de situation : |  |  |  | Oui
2/ | CRITERES DE CONFORMITE
Source des critères :
| Définition des critères / objectifs : |  |  |  | EV2 ≥ |  | 50 | Mpa
3/ | RESULTATS DES ESSAIS |  |  |  |  | Diametre de la plaque pour Kw: | [5 empty] | 600
| N° | Localisation de l'essai |  | Module EV2 |  |  | Observations
MPa
| 1 |  |  | 25
| 2 |  |  | 44
| 3 |  |  | 23
| 4 |  |  | 43
| 5 |  |  | 69
| 6 |  |  | 86
| 7 |  |  | 54
| 8 |  |  | 63
| 9 |  |  | 30
| 10 |  |  | 71
| 11 |  |  | 50
| 12 |  |  | 54
| 13 |  |  | 79
| 14 |  |  | 53
| 15 |  |  | 82
| 16 |  |  | 86
| 17 |  |  | 76
| 18 |  |  | 46
| 19 |  |  | 93
| 20 |  |  | 85
| 21 |  |  | <20
| 22 |  |  | 72
| 23 |  |  | 88
| 24 |  |  | 50
| Moyenne |  |  | 61.82609 |  |  | 70.82 |  | % de valeurs ≥ au seuil requis
| Valeur mini |  |  | <20
| Valeur maxi |  |  | 93
4/ | CONCLUSION
Contrôle | [12 empty] | Nom |  | F. MONTET
Non conforme | [12 empty] | Fonction |  | Technicien de laboratoire
6/ | COMMENTAIRES
Visa

## 120525 CDF Batiment
|  |  | COMPTE RENDU D'ESSAIS | [11 empty] | Ternay Getnow PF Ancycla
PORTANCES DES PLATES-FORMES DYNAPLAQUE (NF P 94-117-2 d'octobre 2004)
|  |  | PLD N° |  | 7 |  |  | RA O1JC |  |  | 12/05/2025
[5 empty] | Chrono |  |  | N° d'affaire |  |  | Date de rédaction
Laboratoire : |  |  | Laboratoire Rhône Auvergne - 29-31 rue des tâches - ZI mi-plaine - 69800 SAINT PRIEST
1/ | RENSEIGNEMENTS GENERAUX
| Opérateur : |  |  | F. Montet | [5 empty] | Nature du matériau : |  |  |  | Matériau du site
| Date de(s) essai(s) : |  |  | 12/05/2025 | [5 empty] | Météo : |  |  |  | Beau
| Partie de l'ouvrage : |  |  | CDF | [5 empty] | Plan de situation : |  |  |  | Oui
2/ | CRITERES DE CONFORMITE
Source des critères :
| Définition des critères / objectifs : |  |  |  | EV2 ≥ |  | 50 | Mpa
3/ | RESULTATS DES ESSAIS |  |  |  |  | Diametre de la plaque pour Kw: | [5 empty] | 600
| N° | Localisation de l'essai |  | Module EV2 |  |  | Observations
MPa
| 1 |  |  | 59
| 2 |  |  | 83
| 3 |  |  | 93
| 4 |  |  | 120
| 5 |  |  | 141
| 6 |  |  | 141
| Moyenne |  |  | 106.1667 |  |  | 100 |  | % de valeurs ≥ au seuil requis
| Valeur mini |  |  | 59
| Valeur maxi |  |  | 141
4/ | CONCLUSION
Contrôle | [12 empty] | Nom |  | F. MONTET
Conforme | [12 empty] | Fonction |  | Technicien de laboratoire
6/ | COMMENTAIRES
Visa

## 120525 CDR Quai
|  |  | COMPTE RENDU D'ESSAIS | [11 empty] | Ternay Getnow PF Ancycla
PORTANCES DES PLATES-FORMES DYNAPLAQUE (NF P 94-117-2 d'octobre 2004)
|  |  | PLD N° |  | 6 |  |  | RA O1JC |  |  | 12/05/2025
[5 empty] | Chrono |  |  | N° d'affaire |  |  | Date de rédaction
Laboratoire : |  |  | Laboratoire Rhône Auvergne - 29-31 rue des tâches - ZI mi-plaine - 69800 SAINT PRIEST
1/ | RENSEIGNEMENTS GENERAUX
| Opérateur : |  |  | F. Montet | [5 empty] | Nature du matériau : |  |  |  | 0/20
| Date de(s) essai(s) : |  |  | 12/05/2025 | [5 empty] | Météo : |  |  |  | Beau
| Partie de l'ouvrage : |  |  | CDR | [5 empty] | Plan de situation : |  |  |  | Oui
2/ | CRITERES DE CONFORMITE
Source des critères :
| Définition des critères / objectifs : |  |  |  | EV2 ≥ |  | 50 | Mpa
3/ | RESULTATS DES ESSAIS |  |  |  |  | Diametre de la plaque pour Kw: | [5 empty] | 600
| N° | Localisation de l'essai |  | Module EV2 |  |  | Observations
MPa
| 1 |  |  | 175
| 2 |  |  | 126
| 3 |  |  | 102
| 4 |  |  | 88
| 5 |  |  | 79
| 6 |  |  | 93
| 7 |  |  | 114
| 8 |  |  | 96
| 9 |  |  | 87
| 10 |  |  | 85
| 11 |  |  | 61
| 12 |  |  | 93
| Moyenne |  |  | 99.91667 |  |  | 100 |  | % de valeurs ≥ au seuil requis
| Valeur mini |  |  | 61
| Valeur maxi |  |  | 175
4/ | CONCLUSION
Contrôle | [12 empty] | Nom |  | F. MONTET
Conforme | [12 empty] | Fonction |  | Technicien de laboratoire
6/ | COMMENTAIRES
Visa

## 310325
|  |  | COMPTE RENDU D'ESSAIS | [11 empty] | Ternay Getnow PF Ancycla
PORTANCES DES PLATES-FORMES DYNAPLAQUE (NF P 94-117-2 d'octobre 2004)
|  |  | PLD N° |  | 5 |  |  | RA O1JC |  |  | 31/03/2025
[5 empty] | Chrono |  |  | N° d'affaire |  |  | Date de rédaction
Laboratoire : |  |  | Laboratoire Rhône Auvergne - 29-31 rue des tâches - ZI mi-plaine - 69800 SAINT PRIEST
1/ | RENSEIGNEMENTS GENERAUX
| Opérateur : |  |  | F. Montet | [5 empty] | Nature du matériau : |  |  |  | 0/20
| Date de(s) essai(s) : |  |  | 31/03/2025 | [5 empty] | Météo : |  |  |  | Beau
| Partie de l'ouvrage : |  |  | CDR Plate-forme bâtiment | [5 empty] | Plan de situation : |  |  |  | Oui
2/ | CRITERES DE CONFORMITE
Source des critères :
| Définition des critères / objectifs : |  |  |  | EV2 ≥ |  | 70 | Mpa
3/ | RESULTATS DES ESSAIS |  |  |  |  | Diametre de la plaque pour Kw: | [5 empty] | 600
| N° | Localisation de l'essai |  | Module EV2 |  |  | Observations
MPa
| 1 |  |  | 80
| 2 |  |  | 155
| 3 |  |  | 100
| 4 |  |  | 126
| 5 |  |  | 119
| 6 |  |  | 109
| 7 |  |  | 88
| 8 |  |  | 154
| 9 |  |  | 151
| 10 |  |  | 75
| Moyenne |  |  | 115.7 |  |  | 100.00 |  | % de valeurs ≥ au seuil requis
| Valeur mini |  |  | 75
| Valeur maxi |  |  | 155
4/ | CONCLUSION
Contrôle | [12 empty] | Nom |  | F. MONTET
Conforme | [12 empty] | Fonction |  | Technicien de laboratoire
6/ | COMMENTAIRES
Visa

## 210225 PE
|  |  | COMPTE RENDU D'ESSAIS | [12 empty] | Ternay Getnow PF Ancycla
PORTANCES DES PLATES-FORMES DYNAPLAQUE (NF P 94-117-2 d'octobre 2004)
|  |  | PLD N° |  | 4 |  |  | RA O1JC |  |  | 21/02/2025
[5 empty] | Chrono |  |  | N° d'affaire |  |  | Date de rédaction
Laboratoire : |  |  | Laboratoire Rhône Auvergne - 29-31 rue des tâches - ZI mi-plaine - 69800 SAINT PRIEST
1/ | RENSEIGNEMENTS GENERAUX
| Opérateur : |  |  | F. Montet | [5 empty] | Nature du matériau : |  |  |  | Grave sableuse
| Date de(s) essai(s) : |  |  | 21/02/2025 | [5 empty] | Météo : |  |  |  | Beau
| Partie de l'ouvrage : |  |  | Planche essai | [5 empty] | Plan de situation : |  |  |  | Non
2/ | CRITERES DE CONFORMITE
Source des critères :
| Définition des critères / objectifs : |  |  |  | EV2 ≥ |  | 50 | Mpa
3/ | RESULTATS DES ESSAIS |  |  |  |  | Diametre de la plaque pour Kw: | [5 empty] | 600
| N° | Localisation de l'essai |  | Module EV2 |  |  | Observations
|  |  |  | MPa | [10 empty] | Planche d'essai
| 1 | Côté Rhône |  | 32
| 2 |  |  | 36
| 3 | Côté autoroute |  | 51 | [10 empty] | 4 |  | 1
| 4 |  |  | 58
[13 empty] | Côté autoroute |  |  |  |  | Côté Rhône
[15 empty] | 3 |  | 2
| Moyenne |  |  | 44.25 |  |  | 50.00 |  | % de valeurs ≥ au seuil requis
| Valeur mini |  |  | 32
| Valeur maxi |  |  | 58
4/ | CONCLUSION
Contrôle | [12 empty] | Nom |  |  | F. MONTET
Non conforme | [12 empty] | Fonction |  |  | Technicien de laboratoire
6/ | COMMENTAIRES
Pour Information : A côté de la planche d'essai côté Rhône, portances <20Mpa. A côté de la planche d'essai côté autoroute, portances >120Mpa. | [12 empty] | Visa

## 110225 AT Park PL
|  |  | COMPTE RENDU D'ESSAIS | [11 empty] | Ternay Getnow PF Ancycla
PORTANCES DES PLATES-FORMES DYNAPLAQUE (NF P 94-117-2 d'octobre 2004)
|  |  | PLD N° |  | 3 |  |  | RA O1JC |  |  | 11/02/2025
[5 empty] | Chrono |  |  | N° d'affaire |  |  | Date de rédaction
Laboratoire : |  |  | Laboratoire Rhône Auvergne - 29-31 rue des tâches - ZI mi-plaine - 69800 SAINT PRIEST
1/ | RENSEIGNEMENTS GENERAUX
| Opérateur : |  |  | Sylvain LHOPITAL | [5 empty] | Nature du matériau : |  |  |  | In situ
| Date de(s) essai(s) : |  |  | 11/02/2025 | [5 empty] | Météo : |  |  |  | Couvert
| Partie de l'ouvrage : |  |  | AT - parking PL | [5 empty] | Plan de situation : |  |  |  | Non
2/ | CRITERES DE CONFORMITE
Source des critères :
| Définition des critères / objectifs : |  |  |  | EV2 ≥ |  | 50 | Mpa
3/ | RESULTATS DES ESSAIS |  |  |  |  | Diametre de la plaque pour Kw: | [5 empty] | 600
| N° | Localisation de l'essai |  | Module EV2 |  |  | Observations
MPa
| 1 |  |  | 70
| 2 |  |  | 57
| 3 |  |  | 49
| 4 |  |  | 44
| 5 |  |  | 55
| 6 |  |  | 54
| Moyenne |  |  | 54.83333 |  |  | 66.67 |  | % de valeurs ≥ au seuil requis
| Valeur mini |  |  | 44
| Valeur maxi |  |  | 70
4/ | CONCLUSION
Contrôle | [12 empty] | Nom |  | Sylvain LHOPITAL
Pour information | [12 empty] | Fonction |  | Chef de section laboratoire
6/ | COMMENTAIRES
Visa

## 110225 PE CdF Park PL
|  |  | COMPTE RENDU D'ESSAIS | [11 empty] | Ternay Getnow PF Ancycla
PORTANCES DES PLATES-FORMES DYNAPLAQUE (NF P 94-117-2 d'octobre 2004)
|  |  | PLD N° |  | 2 |  |  | RA O1JC |  |  | 11/02/2025
[5 empty] | Chrono |  |  | N° d'affaire |  |  | Date de rédaction
Laboratoire : |  |  | Laboratoire Rhône Auvergne - 29-31 rue des tâches - ZI mi-plaine - 69800 SAINT PRIEST
1/ | RENSEIGNEMENTS GENERAUX
| Opérateur : |  |  | Sylvain LHOPITAL | [5 empty] | Nature du matériau : |  |  |  | GDNT 0/80
| Date de(s) essai(s) : |  |  | 11/02/2025 | [5 empty] | Météo : |  |  |  | Couvert
| Partie de l'ouvrage : |  |  | PE CdF - parking PL | [5 empty] | Plan de situation : |  |  |  | Non
2/ | CRITERES DE CONFORMITE
Source des critères :
| Définition des critères / objectifs : |  |  |  | EV2 ≥ |  | 50 | Mpa
3/ | RESULTATS DES ESSAIS |  |  |  |  | Diametre de la plaque pour Kw: | [5 empty] | 600
| N° | Localisation de l'essai |  | Module EV2 |  |  | Observations
MPa
| 1 |  |  | 53
| 2 |  |  | 45
| 3 |  |  | 46
| 4 |  |  | 31
| Moyenne |  |  | 43.75 |  |  | 25.00 |  | % de valeurs ≥ au seuil requis
| Valeur mini |  |  | 31
| Valeur maxi |  |  | 53
4/ | CONCLUSION
Contrôle | [12 empty] | Nom |  | Sylvain LHOPITAL
Non conforme | [12 empty] | Fonction |  | Chef de section laboratoire
6/ | COMMENTAIRES
Visa

## 310125 PF Bât.
|  |  | COMPTE RENDU D'ESSAIS | [11 empty] | Ternay Getnow PF Ancycla
PORTANCES DES PLATES-FORMES DYNAPLAQUE (NF P 94-117-2 d'octobre 2004)
|  |  | PLD N° |  | 1 |  |  | RA O1JC |  |  | 31/01/2025
[5 empty] | Chrono |  |  | N° d'affaire |  |  | Date de rédaction
Laboratoire : |  |  | Laboratoire Rhône Auvergne - 29-31 rue des tâches - ZI mi-plaine - 69800 SAINT PRIEST
1/ | RENSEIGNEMENTS GENERAUX
| Opérateur : |  |  | Sylvain LHOPITAL | [5 empty] | Nature du matériau : |  |  |  | GDNT 0/31,5
| Date de(s) essai(s) : |  |  | 31/01/2025 | [5 empty] | Météo : |  |  |  | Couvert
| Partie de l'ouvrage : |  |  | PF Bâtiment | [5 empty] | Plan de situation : |  |  |  | Oui
2/ | CRITERES DE CONFORMITE
Source des critères :
| Définition des critères / objectifs : |  |  |  | EV2 ≥ |  | 50 | Mpa
3/ | RESULTATS DES ESSAIS |  |  |  |  | Diametre de la plaque pour Kw: | [5 empty] | 600
| N° | Localisation de l'essai |  | Module EV2 |  |  | Observations
MPa
| 1 |  |  | 50
| 2 |  |  | 42
| 3 |  |  | 61
| 4 |  |  | 68
| 5 |  |  | 59
| 6 |  |  | 36
| 7 |  |  | 29
| 8 |  |  | 176
| 9 |  |  | 143
| 10 |  |  | 45
| 11 |  |  | 95
| 12 |  |  | 52
| 13 |  |  | 93
| 14 |  |  | 90
| 15 |  |  | 93
| 16 |  |  | 154
| 17 |  |  | 118
| 18 |  |  | 138
| 19 |  |  | 146
| 20 |  |  | 109
| 21 |  |  | 130
| 22 |  |  | 172
| 23 |  |  | 143
| 24 |  |  | 136
| 25 |  |  | 114
| Moyenne |  |  | 99.68 |  |  | 84.00 |  | % de valeurs ≥ au seuil requis
| Valeur mini |  |  | 29
| Valeur maxi |  |  | 176
4/ | CONCLUSION
Contrôle | [12 empty] | Nom |  | Sylvain LHOPITAL
Pour information | [12 empty] | Fonction |  | Chef de section laboratoire
6/ | COMMENTAIRES
Visa