## 29012 Keolis
|  |  | COMPTE RENDU D'ESSAIS | [11 empty] | Vaulx en Velin La Soie Villeurbanne Charpenne Travaux préparatoires T9
PORTANCES DES PLATES-FORMES DYNAPLAQUE (NF P 94-117-2 d'octobre 2004)
|  |  | PLD N° |  | 11 |  |  | RA N78C |  |  | 29/01/2025
[5 empty] | Chrono |  |  | N° d'affaire |  |  | Date de rédaction
Laboratoire : |  |  | Laboratoire Rhône Auvergne - 29-31 rue des tâches - ZI mi-plaine - 69800 SAINT PRIEST
1/ | RENSEIGNEMENTS GENERAUX
| Opérateur : |  |  | F. Montet | [5 empty] | Nature du matériau : |  |  |  | Grave sableuse
| Date de(s) essai(s) : |  |  | 29/01/2025 | [5 empty] | Météo : |  |  |  | Beau
| Partie de l'ouvrage : |  |  | CDF Tranchée dépôt Keolis UTS | [5 empty] | Plan de situation : |  |  |  | Non
2/ | CRITERES DE CONFORMITE
Source des critères :
| Définition des critères / objectifs : |  |  |  | EV2 ≥ |  | 50 | Mpa
3/ | RESULTATS DES ESSAIS |  |  |  |  | Diametre de la plaque pour Kw: | [5 empty] | 600
| N° | Localisation de l'essai |  | Module EV2 |  |  | Observations
MPa
| 1 |  |  | 73
| 2 |  |  | 91
| 3 |  |  | 58
| 4 |  |  | 74
| 5 |  |  | 81
| 6 |  |  | 55
| Moyenne |  |  | 72 |  |  | 100.00 |  | % de valeurs ≥ au seuil requis
| Valeur mini |  |  | 55
| Valeur maxi |  |  | 91
4/ | CONCLUSION
Contrôle | [12 empty] | Nom |  | F. MONTET
Conforme | [12 empty] | Fonction |  | Technicien de laboratoire
6/ | COMMENTAIRES
Visa
Rue de la Poudrette
Portail d'entrée
Portail de sortie
1
3
2
6
4
5

## 130125 Keolis UTS
|  |  | COMPTE RENDU D'ESSAIS | [11 empty] | Vaulx en Velin La Soie Villeurbanne Charpenne Travaux préparatoires T9
PORTANCES DES PLATES-FORMES DYNAPLAQUE (NF P 94-117-2 d'octobre 2004)
|  |  | PLD N° |  | 10 |  |  | RA N78C |  |  | 13/01/2025
[5 empty] | Chrono |  |  | N° d'affaire |  |  | Date de rédaction
Laboratoire : |  |  | Laboratoire Rhône Auvergne - 29-31 rue des tâches - ZI mi-plaine - 69800 SAINT PRIEST
1/ | RENSEIGNEMENTS GENERAUX
| Opérateur : |  |  | F. Montet | [5 empty] | Nature du matériau : |  |  |  | Grave sableuse
| Date de(s) essai(s) : |  |  | 13/01/2025 | [5 empty] | Météo : |  |  |  | Beau
| Partie de l'ouvrage : |  |  | CDF Tranchée dépôt Keolis UTS | [5 empty] | Plan de situation : |  |  |  | Non
2/ | CRITERES DE CONFORMITE
Source des critères :
| Définition des critères / objectifs : |  |  |  | EV2 ≥ |  | 50 | Mpa
3/ | RESULTATS DES ESSAIS |  |  |  |  | Diametre de la plaque pour Kw: | [5 empty] | 600
| N° | Localisation de l'essai |  | Module EV2 |  |  | Observations
MPa
| 1 |  |  | 64
| 2 |  |  | 99
| 3 |  |  | 106
| 4 |  |  | 84
| 5 |  |  | 65
| Moyenne |  |  | 83.6 |  |  | 100.00 |  | % de valeurs ≥ au seuil requis
| Valeur mini |  |  | 64
| Valeur maxi |  |  | 106
4/ | CONCLUSION
Contrôle | [12 empty] | Nom |  | F. MONTET
Conforme | [12 empty] | Fonction |  | Technicien de laboratoire
6/ | COMMENTAIRES
Visa
Rue de la Poudrette
Portail d'entrée
Parking provisoire
1
2
3
5
4

## 130125 repere car
|  |  | COMPTE RENDU D'ESSAIS | [11 empty] | Vaulx en Velin La Soie Villeurbanne Charpenne Travaux préparatoires T9
PORTANCES DES PLATES-FORMES DYNAPLAQUE (NF P 94-117-2 d'octobre 2004)
|  |  | PLD N° |  | 9 |  |  | RA N78C |  |  | 13/01/2025
[5 empty] | Chrono |  |  | N° d'affaire |  |  | Date de rédaction
Laboratoire : |  |  | Laboratoire Rhône Auvergne - 29-31 rue des tâches - ZI mi-plaine - 69800 SAINT PRIEST
1/ | RENSEIGNEMENTS GENERAUX
| Opérateur : |  |  | F. Montet | [5 empty] | Nature du matériau : |  |  |  | Matériaux du site
| Date de(s) essai(s) : |  |  | 13/01/2025 | [5 empty] | Météo : |  |  |  | Beau
| Partie de l'ouvrage : |  |  | Arase plateforme repere car | [5 empty] | Plan de situation : |  |  |  | Non
2/ | CRITERES DE CONFORMITE
Source des critères :
| Définition des critères / objectifs : |  |  |  | EV2 ≥ |  | 50 | Mpa
3/ | RESULTATS DES ESSAIS |  |  |  |  | Diametre de la plaque pour Kw: | [5 empty] | 600
| N° | Localisation de l'essai |  | Module EV2 |  |  | Observations
MPa
| 1 |  |  | 90
| 2 |  |  | 122
| 3 |  |  | 66
| Moyenne |  |  | 92.66667 |  |  | 100.00 |  | % de valeurs ≥ au seuil requis
| Valeur mini |  |  | 66
| Valeur maxi |  |  | 122
4/ | CONCLUSION
Contrôle | [12 empty] | Nom |  | F. MONTET
Conforme | [12 empty] | Fonction |  | Technicien de laboratoire
6/ | COMMENTAIRES
Visa
Portail d'entrée
Regard
1
2
3
Avenue Roger Salengro

## 170924 Numerobis
|  |  | COMPTE RENDU D'ESSAIS | [11 empty] | Vaulx en Velin La Soie Villeurbanne Charpenne Travaux préparatoires T9
PORTANCES DES PLATES-FORMES DYNAPLAQUE (NF P 94-117-2 d'octobre 2004)
|  |  | PLD N° |  | 8 |  |  | RA N78C |  |  | 17/09/2024
[5 empty] | Chrono |  |  | N° d'affaire |  |  | Date de rédaction
Laboratoire : |  |  | Laboratoire Rhône Auvergne - 29-31 rue des tâches - ZI mi-plaine - 69800 SAINT PRIEST
1/ | RENSEIGNEMENTS GENERAUX
| Opérateur : |  |  | Sylvain LHOPITAL | [5 empty] | Nature du matériau : |  |  |  | GDNT 0/31,5
| Date de(s) essai(s) : |  |  | 17/09/2024 | [5 empty] | Météo : |  |  |  | Couvert
| Partie de l'ouvrage : |  |  | CdR - Parking Numerobis | [5 empty] | Plan de situation : |  |  |  | Oui
2/ | CRITERES DE CONFORMITE
Source des critères :
| Définition des critères / objectifs : |  |  |  | EV2 ≥ |  | 50 | Mpa
3/ | RESULTATS DES ESSAIS |  |  |  |  | Diametre de la plaque pour Kw: | [5 empty] | 600
| N° | Localisation de l'essai |  | Module EV2 |  |  | Observations
MPa
| 1 |  |  | 77
| 2 |  |  | 102
| 3 |  |  | 74
| 4 |  |  | 89
| 5 |  |  | 128
| 6 |  |  | 119
| 7 |  |  | 71
| 8 |  |  | 107
| 9 |  |  | 65
| 10 |  |  | 86
| 11 |  |  | 140
| 12 |  |  | 87
| 13 |  |  | 105
| 14 |  |  | 93
| 15 |  |  | 64
| 16 |  |  | 71
| 17 | Boulodrome |  | 55 |  |  | Pour information
| 18 |  |  | 52
| 19 |  |  | 42
| 20 |  |  | 45
| 21 |  |  | 34
| Moyenne |  |  | 81.2381 |  |  |  |  | % de valeurs ≥ au seuil requis
| Valeur mini |  |  | 34
| Valeur maxi |  |  | 140
4/ | CONCLUSION
Contrôle | [12 empty] | Nom |  | Sylvain LHOPITAL
Conforme | [12 empty] | Fonction |  | Chef de section laboratoire
6/ | COMMENTAIRES
La plateforme Numerobis est conforme | [12 empty] | Visa

## 200824 - CdR 23 All. Mens
|  |  | COMPTE RENDU D'ESSAIS | [11 empty] | Vaulx en Velin La Soie Villeurbanne Charpenne Travaux préparatoires T9
PORTANCES DES PLATES-FORMES DYNAPLAQUE (NF P 94-117-2 d'octobre 2004)
|  |  | PLD N° |  | 7 |  |  | RA N78C |  |  | 20/08/2024
[5 empty] | Chrono |  |  | N° d'affaire |  |  | Date de rédaction
Laboratoire : |  |  | Laboratoire Rhône Auvergne - 29-31 rue des tâches - ZI mi-plaine - 69800 SAINT PRIEST
1/ | RENSEIGNEMENTS GENERAUX
| Opérateur : |  |  | Sylvain LHOPITAL | [5 empty] | Nature du matériau : |  |  |  | GDNT 0/31,5
| Date de(s) essai(s) : |  |  | 20/08/2024 | [5 empty] | Météo : |  |  |  | Beau
| Partie de l'ouvrage : |  |  | CdR - Parking Lenoir | [5 empty] | Plan de situation : |  |  |  | Oui
2/ | CRITERES DE CONFORMITE
Source des critères :
| Définition des critères / objectifs : |  |  |  | EV2 ≥ |  | 50 | Mpa
3/ | RESULTATS DES ESSAIS |  |  |  |  | Diametre de la plaque pour Kw: | [5 empty] | 600
| N° | Localisation de l'essai |  | Module EV2 |  |  | Observations
MPa
| 1 |  |  | 51
| 2 |  |  | 82
| 3 |  |  | 124
| 4 |  |  | 114
| 5 |  |  | 140
| 6 |  |  | 137
| 7 |  |  | 95
| 8 |  |  | 138
| 9 |  |  | 94
| 10 |  |  | 133
| Moyenne |  |  | 110.8 |  |  | 100.00 |  | % de valeurs ≥ au seuil requis
| Valeur mini |  |  | 51
| Valeur maxi |  |  | 140
4/ | CONCLUSION
Contrôle | [12 empty] | Nom |  | Sylvain LHOPITAL
Conforme | [12 empty] | Fonction |  | Chef de section laboratoire
6/ | COMMENTAIRES
Visa

## 050724 P. Marcellin
|  |  | COMPTE RENDU D'ESSAIS | [11 empty] | Vaulx en Velin La Soie Villeurbanne Charpenne Travaux préparatoires T9
PORTANCES DES PLATES-FORMES DYNAPLAQUE (NF P 94-117-2 d'octobre 2004)
|  |  | PLD N° |  | 6 |  |  | RA N78C |  |  | 05/07/2024
[5 empty] | Chrono |  |  | N° d'affaire |  |  | Date de rédaction
Laboratoire : |  |  | Laboratoire Rhône Auvergne - 29-31 rue des tâches - ZI mi-plaine - 69800 SAINT PRIEST
1/ | RENSEIGNEMENTS GENERAUX
| Opérateur : |  |  | Sylvain LHOPITAL | [5 empty] | Nature du matériau : |  |  |  | GDNT 0/80
| Date de(s) essai(s) : |  |  | 05/07/2024 | [5 empty] | Météo : |  |  |  | Beau
| Partie de l'ouvrage : |  |  | CdF | [5 empty] | Plan de situation : |  |  |  | Non
2/ | CRITERES DE CONFORMITE
Source des critères :
| Définition des critères / objectifs : |  |  |  | EV2 ≥ |  | 50 | Mpa
3/ | RESULTATS DES ESSAIS |  |  |  |  | Diametre de la plaque pour Kw: | [5 empty] | 600
| N° | Localisation de l'essai |  | Module EV2 |  |  | Observations
MPa
| 1 | Côté P. Marcellin |  | 114
| 2 |  |  | 131
| 3 |  |  | 77
| 4 |  |  | 54 |  |  | Zone Tranchée drainante
| 5 |  |  | 52 |  |  | Zone Tranchée drainante
| 6 |  |  | 75
| 7 |  |  | 93
| 8 |  |  | 89
| Moyenne |  |  | 85.625 |  |  | 100.00 |  | % de valeurs ≥ au seuil requis
| Valeur mini |  |  | 52
| Valeur maxi |  |  | 131
4/ | CONCLUSION
Contrôle | [12 empty] | Nom |  | Sylvain LHOPITAL
Conforme | [12 empty] | Fonction |  | Chef de section laboratoire
6/ | COMMENTAIRES
Visa

## 010724 P. Marcellin
|  |  | COMPTE RENDU D'ESSAIS | [11 empty] | Vaulx en Velin La Soie Villeurbanne Charpenne Travaux préparatoires T9
PORTANCES DES PLATES-FORMES DYNAPLAQUE (NF P 94-117-2 d'octobre 2004)
|  |  | PLD N° |  | 5 |  |  | RA N78C |  |  | 01/07/2024
[5 empty] | Chrono |  |  | N° d'affaire |  |  | Date de rédaction
Laboratoire : |  |  | Laboratoire Rhône Auvergne - 29-31 rue des tâches - ZI mi-plaine - 69800 SAINT PRIEST
1/ | RENSEIGNEMENTS GENERAUX
| Opérateur : |  |  | Sylvain LHOPITAL | [5 empty] | Nature du matériau : |  |  |  | Grave alluvionnaire
| Date de(s) essai(s) : |  |  | 01/07/2024 | [5 empty] | Météo : |  |  |  | Beau
| Partie de l'ouvrage : |  |  | FdF | [5 empty] | Plan de situation : |  |  |  | Non
2/ | CRITERES DE CONFORMITE
Source des critères :
| Définition des critères / objectifs : |  |  |  | EV2 ≥ |  | 50 | Mpa
3/ | RESULTATS DES ESSAIS |  |  |  |  | Diametre de la plaque pour Kw: | [5 empty] | 600
| N° | Localisation de l'essai |  | Module EV2 |  |  | Observations
MPa
| 1 |  |  | 184
| 2 |  |  | 136
| 3 |  |  | 107
| Moyenne |  |  | 142.3333 |  |  | 100.00 |  | % de valeurs ≥ au seuil requis
| Valeur mini |  |  | 107
| Valeur maxi |  |  | 184
4/ | CONCLUSION
Contrôle | [12 empty] | Nom |  | Sylvain LHOPITAL
Pour information | [12 empty] | Fonction |  | Chef de section laboratoire
6/ | COMMENTAIRES
Visa

## 270524 (2)
|  |  | COMPTE RENDU D'ESSAIS | [11 empty] | Vaulx en Velin La Soie Villeurbanne Charpenne Travaux préparatoires T9
PORTANCES DES PLATES-FORMES DYNAPLAQUE (NF P 94-117-2 d'octobre 2004)
|  |  | PLD N° |  | 4 |  |  | RA N78C |  |  | 27/05/2024
[5 empty] | Chrono |  |  | N° d'affaire |  |  | Date de rédaction
Laboratoire : |  |  | Laboratoire Rhône Auvergne - 29-31 rue des tâches - ZI mi-plaine - 69800 SAINT PRIEST
1/ | RENSEIGNEMENTS GENERAUX
| Opérateur : |  |  | F. Montet | [5 empty] | Nature du matériau : |  |  |  | 0/31,5
| Date de(s) essai(s) : |  |  | 27/05/2024 | [5 empty] | Météo : |  |  |  | Couvert
| Partie de l'ouvrage : |  |  | CDR entrée particulier | [5 empty] | Plan de situation : |  |  |  | Non
2/ | CRITERES DE CONFORMITE
Source des critères :
| Définition des critères / objectifs : |  |  |  | EV2 ≥ |  | 50 | Mpa
3/ | RESULTATS DES ESSAIS |  |  |  |  | Diametre de la plaque pour Kw: | [5 empty] | 600
| N° | Localisation de l'essai |  | Module EV2 |  |  | Observations
MPa
| 1 | Parking |  | 66
| 2 |  |  | 82
| 3 | Voirie |  | 52
| 4 |  |  | 52
| 5 |  |  | 55
| Moyenne |  |  | 61.4 |  |  | 100.00 |  | % de valeurs ≥ au seuil requis
| Valeur mini |  |  | 52
| Valeur maxi |  |  | 82
4/ | CONCLUSION
Contrôle | [12 empty] | Nom |  | F. MONTET
Conforme | [12 empty] | Fonction |  | Technicien de laboratoire
6/ | COMMENTAIRES
Visa

## 270524
|  |  | COMPTE RENDU D'ESSAIS | [11 empty] | Vaulx en Velin La Soie Villeurbanne Charpenne Travaux préparatoires T9
PORTANCES DES PLATES-FORMES DYNAPLAQUE (NF P 94-117-2 d'octobre 2004)
|  |  | PLD N° |  | 3 |  |  | RA N78C |  |  | 27/05/2024
[5 empty] | Chrono |  |  | N° d'affaire |  |  | Date de rédaction
Laboratoire : |  |  | Laboratoire Rhône Auvergne - 29-31 rue des tâches - ZI mi-plaine - 69800 SAINT PRIEST
1/ | RENSEIGNEMENTS GENERAUX
| Opérateur : |  |  | F. Montet | [5 empty] | Nature du matériau : |  |  |  | GR 0/31.5
| Date de(s) essai(s) : |  |  | 27/05/2024 | [5 empty] | Météo : |  |  |  | Couvert
| Partie de l'ouvrage : |  |  | CDR | [5 empty] | Plan de situation : |  |  |  | Non
2/ | CRITERES DE CONFORMITE
Source des critères :
| Définition des critères / objectifs : |  |  |  | EV2 ≥ |  | 50 | Mpa
3/ | RESULTATS DES ESSAIS |  |  |  |  | Diametre de la plaque pour Kw: | [5 empty] | 600
| N° | Localisation de l'essai |  | Module EV2 |  |  | Observations
|  |  |  | MPa | [12 empty] | Caniveau
| 1 |  |  | <20
| 2 |  |  | <20 | [8 empty] | Allée du Mens
| 3 |  |  | 25
| 4 |  |  | <20 | [11 empty] | Batiment
| 5 |  |  | <20
| 6 |  |  | 25
| 7 |  |  | 33
| 8 |  |  | 52
| 9 |  |  | 23
| 10 |  |  | 30
| Moyenne |  |  | 31.33333 |  |  | 10 |  | % de valeurs ≥ au seuil requis
| Valeur mini |  |  | <20
| Valeur maxi |  |  | 52
4/ | CONCLUSION
Contrôle | [12 empty] | Nom |  | F. MONTET
Non conforme | [12 empty] | Fonction |  | Technicien de laboratoire
6/ | COMMENTAIRES
Visa
1
2
3
4
5
6
7
8
9
10

## 060524
|  |  | COMPTE RENDU D'ESSAIS | [11 empty] | Vaulx en Velin La Soie Villeurbanne Charpenne Travaux préparatoires T9
PORTANCES DES PLATES-FORMES DYNAPLAQUE (NF P 94-117-2 d'octobre 2004)
|  |  | PLD N° |  | 2 |  |  | RA N78C |  |  | 06/05/2024
[5 empty] | Chrono |  |  | N° d'affaire |  |  | Date de rédaction
Laboratoire : |  |  | Laboratoire Rhône Auvergne - 29-31 rue des tâches - ZI mi-plaine - 69800 SAINT PRIEST
1/ | RENSEIGNEMENTS GENERAUX
| Opérateur : |  |  | F. Montet | [5 empty] | Nature du matériau : |  |  |  | GR 0/31.5
| Date de(s) essai(s) : |  |  | 06/05/2024 | [5 empty] | Météo : |  |  |  | Pluie
| Partie de l'ouvrage : |  |  | CDR 36 allée du Mens | [5 empty] | Plan de situation : |  |  |  | Non
2/ | CRITERES DE CONFORMITE
Source des critères :
| Définition des critères / objectifs : |  |  |  | EV2 ≥ |  | 50 | Mpa
3/ | RESULTATS DES ESSAIS |  |  |  |  | Diametre de la plaque pour Kw: | [5 empty] | 600
| N° | Localisation de l'essai |  | Module EV2 |  |  | Observations
MPa
| 1 |  |  | 65
| 2 |  |  | 84
| 3 |  |  | 62
| 4 |  |  | 95
| 5 |  |  | 102
| 6 |  |  | 112
| Moyenne |  |  | 86.66667 |  |  | 100.00 |  | % de valeurs ≥ au seuil requis
| Valeur mini |  |  | 62
| Valeur maxi |  |  | 112
4/ | CONCLUSION
Contrôle | [12 empty] | Nom |  | F. MONTET
Conforme | [12 empty] | Fonction |  | Technicien de laboratoire
6/ | COMMENTAIRES
Visa
36 allée du Mens
Plattard carrelage
1
2
3
4
5
6

## 240124 CdR Allée Mens
|  |  | COMPTE RENDU D'ESSAIS | [11 empty] | Vaulx en Velin La Soie Villeurbanne Charpenne Travaux préparatoires T9
PORTANCES DES PLATES-FORMES DYNAPLAQUE (NF P 94-117-2 d'octobre 2004)
|  |  | PLD N° |  | 1 |  |  | RA N78C |  |  | 24/01/2024
[5 empty] | Chrono |  |  | N° d'affaire |  |  | Date de rédaction
Laboratoire : |  |  | Laboratoire Rhône Auvergne - 29-31 rue des tâches - ZI mi-plaine - 69800 SAINT PRIEST
1/ | RENSEIGNEMENTS GENERAUX
| Opérateur : |  |  | Sylvain LHOPITAL | [5 empty] | Nature du matériau : |  |  |  | GDNT 0/31,5
| Date de(s) essai(s) : |  |  | 24/01/2024 | [5 empty] | Météo : |  |  |  | Beau
| Partie de l'ouvrage : |  |  | Voirie | [5 empty] | Plan de situation : |  |  |  | Non
2/ | CRITERES DE CONFORMITE
Source des critères :
| Définition des critères / objectifs : |  |  |  | EV2 ≥ |  |  | Mpa
3/ | RESULTATS DES ESSAIS |  |  |  |  | Diametre de la plaque pour Kw: | [5 empty] | 600
| N° | Localisation de l'essai |  | Module EV2 |  |  | Observations
MPa
| 1 |  |  | 38
| 2 |  |  | 35
| 3 |  |  | 52
| 4 |  |  | 59
| 5 |  |  | 56
| 6 |  |  | 67
| Moyenne |  |  | 51.16667 |  |  |  |  | % de valeurs ≥ au seuil requis
| Valeur mini |  |  | 35
| Valeur maxi |  |  | 67
4/ | CONCLUSION
Contrôle | [12 empty] | Nom |  | Sylvain LHOPITAL
Pour information | [12 empty] | Fonction |  | Chef de section laboratoire
6/ | COMMENTAIRES
Visa