## 150725 CDF exis Lacassagne
|  |  | COMPTE RENDU D'ESSAIS | [11 empty] | Avenue Lacassagne - Lyon 3ème
PORTANCES DES PLATES-FORMES DYNAPLAQUE (NF P 94-117-2 d'octobre 2004)
|  |  | PLD N° |  | 4 |  |  | RA M37C |  |  | 15/07/2025
[5 empty] | Chrono |  |  | N° d'affaire |  |  | Date de rédaction
Laboratoire : |  |  | Laboratoire Rhône Auvergne - 29-31 rue des tâches - ZI mi-plaine - 69800 SAINT PRIEST
1/ | RENSEIGNEMENTS GENERAUX
| Opérateur : |  |  | F. Montet | [5 empty] | Nature du matériau : |  |  |  | Matériau en place
| Date de(s) essai(s) : |  |  | 15/07/2025 | [5 empty] | Météo : |  |  |  | Beau
| Partie de l'ouvrage : |  |  | CDF existante | [5 empty] | Plan de situation : |  |  |  | Non
2/ | CRITERES DE CONFORMITE
Source des critères :
| Définition des critères / objectifs : |  |  |  | EV2 ≥ |  | 80 | Mpa
3/ | RESULTATS DES ESSAIS |  |  |  |  | Diametre de la plaque pour Kw: | [5 empty] | 600
| N° | Localisation de l'essai |  | Module EV2 |  |  | Observations
MPa
| 1 | N°2 |  | 191
| 2 |  |  | 246
| 3 | Arrêt bus Villette |  | >250
| 4 | N°6 |  | >250
| 5 | N°10 |  | 199
| 6 |  |  | 132
| 7 | N°14 |  | 175
| 8 | N°16 |  | 205
| 9 |  |  | 176
| 10 | N°20 |  | 150
| 11 |  |  | 178
| 12 | N°22 |  | 87
| 13 | N°24 |  | 137
| 14 | N°24 bis |  | 125
| 15 |  |  | 126
| Moyenne |  |  | 163.6154 |  |  | 100 |  | % de valeurs ≥ au seuil requis
| Valeur mini |  |  | 87
| Valeur maxi |  |  | >250
4/ | CONCLUSION
Contrôle | [12 empty] | Nom |  | F. MONTET
Conforme | [12 empty] | Fonction |  | Technicien de laboratoire
6/ | COMMENTAIRES
Visa

## 070725 CDF exis
|  |  |  | COMPTE RENDU D'ESSAIS | [11 empty] | Avenue Lacassagne - Lyon 3ème
PORTANCES DES PLATES-FORMES DYNAPLAQUE (NF P 94-117-2 d'octobre 2004)
|  |  |  | PLD N° |  | 3 |  |  | RA M37C |  |  | 07/07/2025
[6 empty] | Chrono |  |  | N° d'affaire |  |  | Date de rédaction
Laboratoire : |  |  |  | Laboratoire Rhône Auvergne - 29-31 rue des tâches - ZI mi-plaine - 69800 SAINT PRIEST
1/ | RENSEIGNEMENTS GENERAUX
| Opérateur : |  |  |  | F. Montet | [5 empty] | Nature du matériau : |  |  |  | Matériau en place
| Date de(s) essai(s) : |  |  |  | 07/07/2025 | [5 empty] | Météo : |  |  |  | Beau
| Partie de l'ouvrage : |  |  |  | CDF existante voie bus | [5 empty] | Plan de situation : |  |  |  | Non
2/ | CRITERES DE CONFORMITE
Source des critères :
| Définition des critères / objectifs : |  |  |  |  | EV2 ≥ |  | 80 | Mpa
3/ | RESULTATS DES ESSAIS | [5 empty] | Diametre de la plaque pour Kw: | [5 empty] | 600
| N° | Localisation de l'essai |  |  | Module EV2 |  |  | Observations
MPa
| 1 |  | D |  | 113
| 2 |  | G |  | 168
| 3 | N°3 | D |  | 91
| 4 |  | G |  | 141
| 5 |  | D |  | 105
| 6 | N°5 | G |  | 134
| 7 |  | D |  | 144
| 8 | N°7 | G |  | 160
| 9 |  | D |  | 127
| 10 | N°9 | G |  | 95
| 11 |  | D |  | 122
| 12 |  | G |  | 144
| 13 | N°11 | D |  | 133
| 14 | croisement rue moissonier | G |  | 117
| 15 | N°15 | D |  | 101
| 16 |  | G |  | 158
| 17 |  | D |  | 164
| 18 | N°17 | G |  | 216
| 19 |  | D |  | 198
| 20 | N°21 | G |  | 172
| 21 |  | D |  | 189
| 22 | N°25 | G |  | 188
| 23 |  | D |  | 185
| 24 | N°24 bis | G |  | 145
| 25 | N°24 bis | D |  | 137
| 26 |  | G |  | 137
| 27 |  | D |  | 187
| 28 | croisement rue kimmerling | G |  | 105
| 29 | N°26 | D |  | 130
| 30 |  | G |  | 85
| 31 |  | D |  | 116
| Moyenne |  |  |  | 142.1613 |  |  | 100.00 |  | % de valeurs ≥ au seuil requis
| Valeur mini |  |  |  | 85
| Valeur maxi |  |  |  | 216
4/ | CONCLUSION
Contrôle | [13 empty] | Nom |  | F. MONTET
Conforme | [13 empty] | Fonction |  | Technicien de laboratoire
6/ | COMMENTAIRES
Visa

## 260722
|  |  | COMPTE RENDU D'ESSAIS | [10 empty] | Villeurbanne - Rue Pressensé
PORTANCES DES PLATES-FORMES DYNAPLAQUE (NF P 94-117-2 d'octobre 2004)
|  |  | PLD N° |  | 2 |  | RA M37C |  |  | 26/07/2022
[5 empty] | Chrono |  | N° d'affaire |  |  | Date de rédaction
Laboratoire : |  |  | Laboratoire Rhône-Alpes - 29-31 rue des tâches - ZI mi-plaine - 69800 SAINT PRIEST
1/ | RENSEIGNEMENTS GENERAUX
| Opérateur : |  |  | F. Montet |  |  |  |  | Nature du matériau : |  |  |  | Grave en place
| Date de(s) essai(s) : |  |  | 26/07/2022 |  |  |  |  | Météo : |  |  |  | Beau
| Partie de l'ouvrage : |  |  | CDF |  |  |  |  | Plan de situation : |  |  |  | Non
2/ | CRITERES DE CONFORMITE
Source des critères :
| Définition des critères / objectifs : |  |  |  | EV2 ≥ | 50 | Mpa
3/ | RESULTATS DES ESSAIS |  |  |  |  | Diametre de la plaque pour Kw: |  |  |  |  | 600
| N° | Localisation de l'essai |  | Module EV2 |  | Observations
MPa
| 1 | Devant 316 côté droit |  | 128
| 2 | Devant 320 côté droit |  | 132
| 3 | Devant 322 côté gauche |  | 147
| 4 | Devant 326 côté droit |  | 138
| 5 | Devant 328 côté gauche |  | 129
| 6 |  |  | 121
| 7 | Devant 330 côté gauche |  | 89
| 8 | Devant 332 côté droit |  | 118
| 9 | Devant bar du cinéma |  | 119
| 10 |  |  | 105
| Moyenne |  |  | 122.6 |  | 100.00 |  | % de valeurs ≥ au seuil requis
| Valeur mini |  |  | 89
| Valeur maxi |  |  | 147
6/ | CONCLUSIONS
Contrôle : | [6 empty] | Conforme |  |  |  |  | Nom |  | F. MONTET
[12 empty] | Fonction |  | Technicien de laboratoire
7/ | COMMENTAIRES | [10 empty] | Visa

## 250722
|  |  | COMPTE RENDU D'ESSAIS | [10 empty] | Villeurbanne - Rue Pressensé
PORTANCES DES PLATES-FORMES DYNAPLAQUE (NF P 94-117-2 d'octobre 2004)
|  |  | PLD N° |  | 1 |  | RA M37C |  |  | 25/07/2022
[5 empty] | Chrono |  | N° d'affaire |  |  | Date de rédaction
Laboratoire : |  |  | Laboratoire Rhône-Alpes - 29-31 rue des tâches - ZI mi-plaine - 69800 SAINT PRIEST
1/ | RENSEIGNEMENTS GENERAUX
| Opérateur : |  |  | F. Montet |  |  |  |  | Nature du matériau : |  |  |  | Grave en place
| Date de(s) essai(s) : |  |  | 25/07/2022 |  |  |  |  | Météo : |  |  |  | Beau
| Partie de l'ouvrage : |  |  | CDF |  |  |  |  | Plan de situation : |  |  |  | Non
2/ | CRITERES DE CONFORMITE
Source des critères :
| Définition des critères / objectifs : |  |  |  | EV2 ≥ | 50 | Mpa
3/ | RESULTATS DES ESSAIS |  |  |  |  | Diametre de la plaque pour Kw: |  |  |  |  | 600
| N° | Localisation de l'essai |  | Module EV2 |  | Observations
MPa
| 1 | Devant 312 |  | 85
| 2 | Devant 308 |  | 125
| 3 | Devant 304 |  | 128
| 4 | Devant 295 |  | 112
| 5 | Devant 302 |  | 140
| 6 | Devant traiteur côté droit |  | 173
| 7 | Devant 300 |  | 103
| 8 | Devant 298 côté droit |  | 104
| 9 | Devant 294 |  | 70
| 10 | Devant entrée collège |  | 65
| 11 | Avant passage surélevé côté gauche |  | 60
| 12 | Dans croisement |  | 82
| 13 | Devant passage surélevé rue du 8 Mai |  | 116
| 14 | Dans croisement |  | 107
| 15 | Devant 292 |  | 123
| 16 | Devant 290 |  | 102
| Moyenne |  |  | 105.9375 |  | 100 |  | % de valeurs ≥ au seuil requis
| Valeur mini |  |  | 60
| Valeur maxi |  |  | 173
6/ | CONCLUSIONS
Contrôle : | [6 empty] | Conforme |  |  |  |  | Nom |  | F. MONTET
[12 empty] | Fonction |  | Technicien de laboratoire
7/ | COMMENTAIRES | [10 empty] | Visa