## 120825 GB Car. Verlaine Tolstoï
|  |  |  | COMPTE RENDU D'ESSAIS | [12 empty] | Villeurbanne Tram T6N
MASSE VOLUMIQUE DES ENROBES (NF EN 12697-6-A1)
[6 empty] | n° | 8 |  | RA N63C |  |  | 12/08/2025
[7 empty] | Chrono |  | N° d'affaire |  |  | Date de rédaction
Laboratoire : |  |  |  | Laboratoire Rhône Auvergne - 29-31 rue des tâches - ZI mi-plaine - 69800 SAINT PRIEST
1/ | RENSEIGNEMENTS GENERAUX | [20 empty] | Sylvain LHOPITAL
11/08/2025
| Opérateur : |  |  |  | Sylvain LHOPITAL |  |  |  |  | Nature du produit : |  |  |  |  | EME 0/14 Classe 2 30%AE | [6 empty] | 12/08/2025
| Date de(s) prélèvement(s) : |  |  |  | 11/08/2025 |  |  |  |  | Provenance : |  |  |  |  | Raccordement Verlaine / Tolstoï | [6 empty] | GB 0/14 Classe 3
| Date de(s) essai(s) : |  |  |  | 12/08/2025 |  |  |  |  | Couche : |  |  |  |  | Fondation | [6 empty] | Raccordement Verlaine / Tolstoï
Fondation
2/ | CRITERES DE CONFORMITE
Source des critères :
| Définition des critères / objectifs : |  |  |  |  | %vides ≤ 6% avec tolérance jusqu'à 8%
3/ | RESULTATS DES ESSAIS
| Température mesurée de l'eau : (±1 - °C) |  | 29 |  |  |  | °C |  |  |  | Masse volumique de la paraffine: |  |  |  | 890 |  |  | kg/m3
| Masse volumique de l'eau : |  | 996.00319 |  |  |  | kg/m3 |  |  |  | MVR : |  |  |  | 2463 |  |  | kg/m3
| Référence de l'éprouvette | Masse séche (g) |  |  | Masse sèche paraffinée (g) |  |  | Masse dans l'eau (g) |  | Masse volumique de l'éprouvette (kg/m3) |  |  | Compacité % |  |  | % vides |  | Hauteur de l'éprouvette (cm) | Température mesurée au 1°C | Facteur de correction K | Facteur de correction à utiliser
| SC1 | 4004.1 |  |  | 4095.2 |  |  | 2297.9 |  | 2352.4 |  |  | 95.5 |  |  | 4.5 |  | 16.5 | 10 | 1.0027
| SC2 | 3807.8 |  |  | 3894.4 |  |  | 2162.3 |  | 2319.4 |  |  | 94.2 |  |  | 5.8 |  | 16 | 10 | 1.0027
| SC3 | 4051.4 |  |  | 4160.6 |  |  | 2250.7 |  | 2257.2 |  |  | 91.6 |  |  | 8.4 |  | 18 | 10 | 1.0027
[19 empty] | 11 | 1.0026
[19 empty] | 12 | 1.0025
[19 empty] | 13 | 1.0023
[19 empty] | 14 | 1.0022
4/ | CONCLUSIONS | [17 empty] | 15 | 1.0021
Contrôle | [13 empty] | Nom |  |  | Sylvain LHOPITAL |  | 16 | 1.0019
Non conforme | [13 empty] | Fonction |  |  | Chef de section laboratoire |  | 17 | 1.0017
[19 empty] | 18 | 1.0016
5/ | COMMENTAIRES | [17 empty] | 19 | 1.0014
[14 empty] | Visa |  |  |  |  | 20 | 1.0012
[19 empty] | 21 | 1.001
[19 empty] | 22 | 1.0007
[19 empty] | 23 | 1.0005
[19 empty] | 24 | 1.0003
[19 empty] | 25 | 1
[19 empty] | 26 | 0.9997
[19 empty] | 27 | 0.9995
[19 empty] | 28 | 0.9992
[19 empty] | 29 | 0.9989 | 0.9989
[19 empty] | 30 | 0.9986

## 120825 GB Racc. Verlaine 4 aout
|  |  |  | COMPTE RENDU D'ESSAIS | [12 empty] | Villeurbanne Tram T6N
MASSE VOLUMIQUE DES ENROBES (NF EN 12697-6-A1)
[6 empty] | n° | 7 |  | RA N63C |  |  | 12/08/2025
[7 empty] | Chrono |  | N° d'affaire |  |  | Date de rédaction
Laboratoire : |  |  |  | Laboratoire Rhône Auvergne - 29-31 rue des tâches - ZI mi-plaine - 69800 SAINT PRIEST
1/ | RENSEIGNEMENTS GENERAUX | [20 empty] | Sylvain LHOPITAL
11/08/2025
| Opérateur : |  |  |  | Sylvain LHOPITAL |  |  |  |  | Nature du produit : |  |  |  |  | GB 0/14 Classe 3 | [6 empty] | 12/08/2025
| Date de(s) prélèvement(s) : |  |  |  | 11/08/2025 |  |  |  |  | Provenance : |  |  |  |  | Raccordement Verlaine / 4 août | [6 empty] | GB 0/14 Classe 3
| Date de(s) essai(s) : |  |  |  | 12/08/2025 |  |  |  |  | Couche : |  |  |  |  | Fondation | [6 empty] | Raccordement Verlaine / 4 août
Fondation
2/ | CRITERES DE CONFORMITE
Source des critères :
| Définition des critères / objectifs : |  |  |  |  | %vides ≤ 9% avec tolérance jusqu'à 11%
3/ | RESULTATS DES ESSAIS
| Température mesurée de l'eau : (±1 - °C) |  | 29 |  |  |  | °C |  |  |  | Masse volumique de la paraffine: |  |  |  | 890 |  |  | kg/m3
| Masse volumique de l'eau : |  | 996.00319 |  |  |  | kg/m3 |  |  |  | MVR : |  |  |  | 2480 |  |  | kg/m3
| Référence de l'éprouvette | Masse séche (g) |  |  | Masse sèche paraffinée (g) |  |  | Masse dans l'eau (g) |  | Masse volumique de l'éprouvette (kg/m3) |  |  | Compacité % |  |  | % vides |  | Hauteur de l'éprouvette (cm) | Température mesurée au 1°C | Facteur de correction K | Facteur de correction à utiliser
| SC1 | 5803.5 |  |  | 5893.4 |  |  | 3286.2 |  | 2306 |  |  | 93 |  |  | 7 |  | 24.5 | 10 | 1.0027
| SC2 | 4961.9 |  |  | 5035.7 |  |  | 2785.4 |  | 2279.9 |  |  | 91.9 |  |  | 8.1 |  | 21.5 | 10 | 1.0027
| SC3 | 3815.6 |  |  | 3883.3 |  |  | 2162.4 |  | 2310.1 |  |  | 93.1 |  |  | 6.9 |  | 16 | 10 | 1.0027
[19 empty] | 11 | 1.0026
[19 empty] | 12 | 1.0025
[19 empty] | 13 | 1.0023
[19 empty] | 14 | 1.0022
4/ | CONCLUSIONS | [17 empty] | 15 | 1.0021
Contrôle | [13 empty] | Nom |  |  | Sylvain LHOPITAL |  | 16 | 1.0019
Conforme | [13 empty] | Fonction |  |  | Chef de section laboratoire |  | 17 | 1.0017
[19 empty] | 18 | 1.0016
5/ | COMMENTAIRES | [17 empty] | 19 | 1.0014
[14 empty] | Visa |  |  |  |  | 20 | 1.0012
[19 empty] | 21 | 1.001
[19 empty] | 22 | 1.0007
[19 empty] | 23 | 1.0005
[19 empty] | 24 | 1.0003
[19 empty] | 25 | 1
[19 empty] | 26 | 0.9997
[19 empty] | 27 | 0.9995
[19 empty] | 28 | 0.9992
[19 empty] | 29 | 0.9989 | 0.9989
[19 empty] | 30 | 0.9986

## 290725 GB Liaison Salengro
|  |  |  | COMPTE RENDU D'ESSAIS | [12 empty] | Villeurbanne - Tram T6N
MASSE VOLUMIQUE DES ENROBES (NF EN 12697-6-A1)
[6 empty] | n° | 6 |  | RA N63C |  |  | 30/07/2025
[7 empty] | Chrono |  | N° d'affaire |  |  | Date de rédaction
Laboratoire : |  |  |  | Laboratoire Rhône Auvergne - 29-31 rue des tâches - ZI mi-plaine - 69800 SAINT PRIEST
1/ | RENSEIGNEMENTS GENERAUX | [20 empty] | F. Montet
29/07/2025
| Opérateur : |  |  |  | F. Montet |  |  |  |  | Nature du produit : |  |  |  |  | GB 0/14 Classe 3 | [6 empty] | 30/07/2025
| Date de(s) prélèvement(s) : |  |  |  | 29/07/2025 |  |  |  |  | Provenance : |  |  |  |  | P2R | [6 empty] | GB 0/14 Classe 3
| Date de(s) essai(s) : |  |  |  | 30/07/2025 |  |  |  |  | Couche : |  |  |  |  | Liaison | [6 empty] | P2R
Liaison
2/ | CRITERES DE CONFORMITE
Source des critères :
| Définition des critères / objectifs : |  |  |  |  | %vides ≤ 9% avec tolérance jusqu'à 11%
3/ | RESULTATS DES ESSAIS
| Température mesurée de l'eau : (±1 - °C) |  | 24 |  |  |  | °C |  |  |  | Masse volumique de la paraffine: |  |  |  | 890 |  |  | kg/m3
| Masse volumique de l'eau : |  | 997.39913 |  |  |  | kg/m3 |  |  |  | MVR : |  |  |  | 2480 |  |  | kg/m3
| Référence de l'éprouvette | Masse séche (g) |  |  | Masse sèche paraffinée (g) |  |  | Masse dans l'eau (g) |  | Masse volumique de l'éprouvette (kg/m3) |  |  | Compacité % |  |  | % vides |  | Hauteur de l'éprouvette (cm) | Température mesurée au 1°C | Facteur de correction K | Facteur de correction à utiliser
| SC1 | 2259.1 |  |  | 2292.5 |  |  | 1284.5 |  | 2321.5 |  |  | 93.6 |  |  | 6.4 |  | 9.7 | 10 | 1.0027
| SC2 | 2268.7 |  |  | 2304 |  |  | 1316.7 |  | 2387.6 |  |  | 96.3 |  |  | 3.7 |  | 9.5 | 10 | 1.0027
| SC3 | 1789.5 |  |  | 1818.9 |  |  | 1035.9 |  | 2379.6 |  |  | 96 |  |  | 4 |  | 8.5 | 10 | 1.0027
| SC4 | 1558.2 |  |  | 1592.4 |  |  | 878.2 |  | 2299.5 |  |  | 92.7 |  |  | 7.3 |  | 6.5 | 10 | 1.0027
| SC5 | 1893.1 |  |  | 1921.8 |  |  | 1064.4 |  | 2288 |  |  | 92.3 |  |  | 7.7 |  | 8.2 | 10 | 1.0027
| SC6 | 1953.2 |  |  | 1984.2 |  |  | 1123.1 |  | 2357.5 |  |  | 95.1 |  |  | 4.9 |  | 8.3 | 10 | 1.0027
[19 empty] | 11 | 1.0026
[19 empty] | 12 | 1.0025
[19 empty] | 13 | 1.0023
[19 empty] | 14 | 1.0022
4/ | CONCLUSIONS | [17 empty] | 15 | 1.0021
Contrôle | [13 empty] | Nom |  |  | F. MONTET |  | 16 | 1.0019
Conforme | [13 empty] | Fonction |  |  | Technicien de laboratoire |  | 17 | 1.0017
[19 empty] | 18 | 1.0016
5/ | COMMENTAIRES | [17 empty] | 19 | 1.0014
[14 empty] | Visa |  |  |  |  | 20 | 1.0012
[19 empty] | 21 | 1.001
[19 empty] | 22 | 1.0007
[19 empty] | 23 | 1.0005
[19 empty] | 24 | 1.0003 | 1.0003
[19 empty] | 25 | 1
[19 empty] | 26 | 0.9997
[19 empty] | 27 | 0.9995
[19 empty] | 28 | 0.9992
[19 empty] | 29 | 0.9989
[19 empty] | 30 | 0.9986

## 290725 GB Base Salengro 11 Nov
|  |  |  | COMPTE RENDU D'ESSAIS | [12 empty] | Villeurbanne - Tram T6N
MASSE VOLUMIQUE DES ENROBES (NF EN 12697-6-A1)
[6 empty] | n° | 5 |  | RA N63C |  |  | 30/07/2025
[7 empty] | Chrono |  | N° d'affaire |  |  | Date de rédaction
Laboratoire : |  |  |  | Laboratoire Rhône Auvergne - 29-31 rue des tâches - ZI mi-plaine - 69800 SAINT PRIEST
1/ | RENSEIGNEMENTS GENERAUX | [20 empty] | F. Montet
29/07/2025
| Opérateur : |  |  |  | F. Montet |  |  |  |  | Nature du produit : |  |  |  |  | GB 0/14 Classe 3 | [6 empty] | 30/07/2025
| Date de(s) prélèvement(s) : |  |  |  | 29/07/2025 |  |  |  |  | Provenance : |  |  |  |  | P2R | [6 empty] | GB 0/14 Classe 3
| Date de(s) essai(s) : |  |  |  | 30/07/2025 |  |  |  |  | Couche : |  |  |  |  | Base | [6 empty] | P2R
Base
2/ | CRITERES DE CONFORMITE
Source des critères :
| Définition des critères / objectifs : |  |  |  |  | %vides ≤ 9% avec tolérance jusqu'à 11%
3/ | RESULTATS DES ESSAIS
| Température mesurée de l'eau : (±1 - °C) |  | 24 |  |  |  | °C |  |  |  | Masse volumique de la paraffine: |  |  |  | 890 |  |  | kg/m3
| Masse volumique de l'eau : |  | 997.39913 |  |  |  | kg/m3 |  |  |  | MVR : |  |  |  | 2480 |  |  | kg/m3
| Référence de l'éprouvette | Masse séche (g) |  |  | Masse sèche paraffinée (g) |  |  | Masse dans l'eau (g) |  | Masse volumique de l'éprouvette (kg/m3) |  |  | Compacité % |  |  | % vides |  | Hauteur de l'éprouvette (cm) | Température mesurée au 1°C | Facteur de correction K | Facteur de correction à utiliser
| SC1 | 2018.8 |  |  | 2045.4 |  |  | 1154.9 |  | 2339.5 |  |  | 94.3 |  |  | 5.7 |  | 8.5 | 10 | 1.0027
| SC2 | 3185.5 |  |  | 3221 |  |  | 1858.4 |  | 2401.9 |  |  | 96.9 |  |  | 3.1 |  | 13.5 | 10 | 1.0027
| SC3 | 2079.5 |  |  | 2111.7 |  |  | 1198.1 |  | 2363.6 |  |  | 95.3 |  |  | 4.7 |  | 8.8 | 10 | 1.0027
| SC4 | 2437.5 |  |  | 2481.6 |  |  | 1331.4 |  | 2208.6 |  |  | 89.1 |  |  | 10.9 |  | 11 | 10 | 1.0027
| SC5 | 1776.1 |  |  | 1804.1 |  |  | 1003.4 |  | 2302.7 |  |  | 92.9 |  |  | 7.1 |  | 7.8 | 10 | 1.0027
| SC6 | 2648.4 |  |  | 2688.3 |  |  | 1536.6 |  | 2386.2 |  |  | 96.2 |  |  | 3.8 |  | 11 | 10 | 1.0027
| SC7 | 2415.3 |  |  | 2447 |  |  | 1399.1 |  | 2379.6 |  |  | 96 |  |  | 4 |  | 10 | 10 | 1.0027
| SC8 | 2423.3 |  |  | 2467.6 |  |  | 1398.1 |  | 2369.9 |  |  | 95.6 |  |  | 4.4 |  | 10.2 | 10 | 1.0027
[19 empty] | 11 | 1.0026
[19 empty] | 12 | 1.0025
[19 empty] | 13 | 1.0023
[19 empty] | 14 | 1.0022
4/ | CONCLUSIONS | [17 empty] | 15 | 1.0021
Contrôle | [13 empty] | Nom |  |  | F. MONTET |  | 16 | 1.0019
Conforme | [13 empty] | Fonction |  |  | Technicien de laboratoire |  | 17 | 1.0017
[19 empty] | 18 | 1.0016
5/ | COMMENTAIRES | [17 empty] | 19 | 1.0014
[14 empty] | Visa |  |  |  |  | 20 | 1.0012
[19 empty] | 21 | 1.001
[19 empty] | 22 | 1.0007
[19 empty] | 23 | 1.0005
[19 empty] | 24 | 1.0003 | 1.0003
[19 empty] | 25 | 1
[19 empty] | 26 | 0.9997
[19 empty] | 27 | 0.9995
[19 empty] | 28 | 0.9992
[19 empty] | 29 | 0.9989
[19 empty] | 30 | 0.9986

## 290725 GB Fond Salengro 11 Nov
|  |  |  | COMPTE RENDU D'ESSAIS | [12 empty] | Villeurbanne - Tram T6N
MASSE VOLUMIQUE DES ENROBES (NF EN 12697-6-A1)
[6 empty] | n° | 4 |  | RA N63C |  |  | 30/07/2025
[7 empty] | Chrono |  | N° d'affaire |  |  | Date de rédaction
Laboratoire : |  |  |  | Laboratoire Rhône Auvergne - 29-31 rue des tâches - ZI mi-plaine - 69800 SAINT PRIEST
1/ | RENSEIGNEMENTS GENERAUX | [20 empty] | F. Montet
29/07/2025
| Opérateur : |  |  |  | F. Montet |  |  |  |  | Nature du produit : |  |  |  |  | GB 0/14 Classe 3 | [6 empty] | 30/07/2025
| Date de(s) prélèvement(s) : |  |  |  | 29/07/2025 |  |  |  |  | Provenance : |  |  |  |  | P2R | [6 empty] | GB 0/14 Classe 3
| Date de(s) essai(s) : |  |  |  | 30/07/2025 |  |  |  |  | Couche : |  |  |  |  | Fondation | [6 empty] | P2R
Fondation
2/ | CRITERES DE CONFORMITE
Source des critères :
| Définition des critères / objectifs : |  |  |  |  | %vides ≤ 9% avec tolérance jusqu'à 11%
3/ | RESULTATS DES ESSAIS
| Température mesurée de l'eau : (±1 - °C) |  | 24 |  |  |  | °C |  |  |  | Masse volumique de la paraffine: |  |  |  | 890 |  |  | kg/m3
| Masse volumique de l'eau : |  | 997.39913 |  |  |  | kg/m3 |  |  |  | MVR : |  |  |  | 2480 |  |  | kg/m3
| Référence de l'éprouvette | Masse séche (g) |  |  | Masse sèche paraffinée (g) |  |  | Masse dans l'eau (g) |  | Masse volumique de l'éprouvette (kg/m3) |  |  | Compacité % |  |  | % vides |  | Hauteur de l'éprouvette (cm) | Température mesurée au 1°C | Facteur de correction K | Facteur de correction à utiliser
| SC1 | 1364.4 |  |  | 1388.6 |  |  | 760.4 |  | 2264 |  |  | 91.3 |  |  | 8.7 |  | 6 | 10 | 1.0027
| SC2 | 1217.6 |  |  | 1239.3 |  |  | 691.6 |  | 2320.4 |  |  | 93.6 |  |  | 6.4 |  | 5.2 | 10 | 1.0027
| SC3 | 1139.2 |  |  | 1168.1 |  |  | 631.7 |  | 2254.4 |  |  | 90.9 |  |  | 9.1 |  | 5.3 | 10 | 1.0027
| SC4 | 1266 |  |  | 1289.2 |  |  | 719.3 |  | 2321.6 |  |  | 93.6 |  |  | 6.4 |  | 5.4 | 10 | 1.0027
| SC5 | 1191.1 |  |  | 1213.1 |  |  | 680.4 |  | 2338.4 |  |  | 94.3 |  |  | 5.7 |  | 5.2 | 10 | 1.0027
| SC6 | 1255.4 |  |  | 1282 |  |  | 711 |  | 2313.7 |  |  | 93.3 |  |  | 6.7 |  | 5.5 | 10 | 1.0027
| SC7 | 2912.1 |  |  | 2953 |  |  | 1689.7 |  | 2385.7 |  |  | 96.2 |  |  | 3.8 |  | 12.1 | 10 | 1.0027
| SC8 | 2665.1 |  |  | 2707.5 |  |  | 1515.4 |  | 2322.4 |  |  | 93.6 |  |  | 6.4 |  | 11.5 | 10 | 1.0027
[19 empty] | 11 | 1.0026
[19 empty] | 12 | 1.0025
[19 empty] | 13 | 1.0023
[19 empty] | 14 | 1.0022
4/ | CONCLUSIONS | [17 empty] | 15 | 1.0021
Contrôle | [13 empty] | Nom |  |  | F. MONTET |  | 16 | 1.0019
Conforme | [13 empty] | Fonction |  |  | Technicien de laboratoire |  | 17 | 1.0017
[19 empty] | 18 | 1.0016
5/ | COMMENTAIRES | [17 empty] | 19 | 1.0014
[14 empty] | Visa |  |  |  |  | 20 | 1.0012
[19 empty] | 21 | 1.001
[19 empty] | 22 | 1.0007
[19 empty] | 23 | 1.0005
[19 empty] | 24 | 1.0003 | 1.0003
[19 empty] | 25 | 1
[19 empty] | 26 | 0.9997
[19 empty] | 27 | 0.9995
[19 empty] | 28 | 0.9992
[19 empty] | 29 | 0.9989
[19 empty] | 30 | 0.9986

## 060525 Leclerc Poizat (2)
|  |  |  | COMPTE RENDU D'ESSAIS | [12 empty] | Villeurbanne Tram T6N
MASSE VOLUMIQUE DES ENROBES (NF EN 12697-6-A1)
[6 empty] | n° | 2 |  | RA N63C |  |  | 14/05/2025
[7 empty] | Chrono |  | N° d'affaire |  |  | Date de rédaction
Laboratoire : |  |  |  | Laboratoire Rhône Auvergne - 29-31 rue des tâches - ZI mi-plaine - 69800 SAINT PRIEST
1/ | RENSEIGNEMENTS GENERAUX | [20 empty] | Sylvain LHOPITAL
08/05/2025
| Opérateur : |  |  |  | Sylvain LHOPITAL |  |  |  |  | Nature du produit : |  |  |  |  | GB 0/14 Classe 3 | [6 empty] | 14/05/2025
| Date de(s) prélèvement(s) : |  |  |  | 2025-05-06 |  |  |  |  | Provenance : |  |  |  |  | F157 - P2R - Pusignan | [6 empty] | GB 0/14 Classe 3
| Date de(s) essai(s) : |  |  |  | 14/05/2025 |  |  |  |  | Couche : |  |  |  |  | Fondation/Base - Leclerc/Poizat
Fondation
2/ | CRITERES DE CONFORMITE
Source des critères :
Définition des critères / objectifs :
3/ | RESULTATS DES ESSAIS
| Température mesurée de l'eau : (±1 - °C) |  | 25 |  |  |  | °C |  |  |  | Masse volumique de la paraffine: |  |  |  | 890 |  |  | kg/m3
| Masse volumique de l'eau : |  | 997.1 |  |  |  | kg/m3 |  |  |  | MVR : |  |  |  | 2480 |  |  | kg/m3
| Référence de l'éprouvette | Masse séche (g) |  |  | Masse sèche paraffinée (g) |  |  | Masse dans l'eau (g) |  | Masse volumique de l'éprouvette (kg/m3) |  |  | Compacité % |  |  | % vides |  | Hauteur de l'éprouvette (cm) | Température mesurée au 1°C | Facteur de correction K | Facteur de correction à utiliser
| SC3 Fond. | 3018.1 |  |  | 3071.8 |  |  | 1742 |  | 2370.2 |  |  | 95.6 |  |  | 4.4 |  | 8 | 10 | 1.0027
| SC3 Base | 4143.9 |  |  | 4211.9 |  |  | 2296.8 |  | 2246.9 |  |  | 90.6 |  |  | 9.4 |  | 11.5 | 10 | 1.0027
| SC4 Fond. | 3090 |  |  | 3145.9 |  |  | 1786.3 |  | 2375.6 |  |  | 95.8 |  |  | 4.2 |  | 8.5 | 10 | 1.0027
| SC4 Base | 3316.2 |  |  | 3373.3 |  |  | 1832.8 |  | 2239.4 |  |  | 90.3 |  |  | 9.7 |  | 9.5 | 10 | 1.0027
| SC5 Fond. | 2931.3 |  |  | 3016.4 |  |  | 1639.9 |  | 2281.4 |  |  | 92 |  |  | 8 |  | 8 | 10 | 1.0027
| SC6 Fond. | 2589.8 |  |  | 2652.2 |  |  | 1418.8 |  | 2219.4 |  |  | 89.5 |  |  | 10.5 |  | 7.5 | 10 | 1.0027
| SC6 Base | 1887.1 |  |  | 1979.6 |  |  | 1031.8 |  | 2229 |  |  | 89.9 |  |  | 10.1 |  | 5.5 | 10 | 1.0027
[19 empty] | 10 | 1.0027
[19 empty] | 10 | 1.0027
[19 empty] | 10 | 1.0027
[19 empty] | 10 | 1.0027
4/ | CONCLUSIONS | [17 empty] | 11 | 1.0026
Contrôle | [13 empty] | Nom |  |  | Sylvain LHOPITAL |  | 12 | 1.0025
Non conforme | [13 empty] | Fonction |  |  | Chef de section laboratoire |  | 13 | 1.0023
[19 empty] | 14 | 1.0022
5/ | COMMENTAIRES | [17 empty] | 15 | 1.0021
[14 empty] | Visa |  |  |  |  | 16 | 1.0019
[19 empty] | 17 | 1.0017
[19 empty] | 18 | 1.0016
[19 empty] | 19 | 1.0014
[19 empty] | 20 | 1.0012
[19 empty] | 21 | 1.001
[19 empty] | 22 | 1.0007
[19 empty] | 23 | 1.0005
[19 empty] | 24 | 1.0003
[19 empty] | 25 | 1 | 1
[19 empty] | 26 | 0.9997
[19 empty] | 27 | 0.9995
[19 empty] | 28 | 0.9992
[19 empty] | 29 | 0.9989
[19 empty] | 30 | 0.9986

## 060525 11 nov.
|  |  |  | COMPTE RENDU D'ESSAIS | [12 empty] | Villeurbanne Tram T6N
MASSE VOLUMIQUE DES ENROBES (NF EN 12697-6-A1)
[6 empty] | n° | 2 |  | RA N63C |  |  | 14/05/2025
[7 empty] | Chrono |  | N° d'affaire |  |  | Date de rédaction
Laboratoire : |  |  |  | Laboratoire Rhône Auvergne - 29-31 rue des tâches - ZI mi-plaine - 69800 SAINT PRIEST
1/ | RENSEIGNEMENTS GENERAUX | [20 empty] | Sylvain LHOPITAL
08/05/2025
| Opérateur : |  |  |  | Sylvain LHOPITAL |  |  |  |  | Nature du produit : |  |  |  |  | GB 0/14 Classe 3 | [6 empty] | 14/05/2025
| Date de(s) prélèvement(s) : |  |  |  | 2025-05-06 |  |  |  |  | Provenance : |  |  |  |  | F157 - P2R - Pusignan | [6 empty] | GB 0/14 Classe 3
| Date de(s) essai(s) : |  |  |  | 14/05/2025 |  |  |  |  | Couche : |  |  |  |  | Fondation/Base - Carr. 11 nov.
Fondation
2/ | CRITERES DE CONFORMITE
Source des critères :
Définition des critères / objectifs :
3/ | RESULTATS DES ESSAIS
| Température mesurée de l'eau : (±1 - °C) |  | 25 |  |  |  | °C |  |  |  | Masse volumique de la paraffine: |  |  |  | 890 |  |  | kg/m3
| Masse volumique de l'eau : |  | 997.1 |  |  |  | kg/m3 |  |  |  | MVR : |  |  |  | 2480 |  |  | kg/m3
| Référence de l'éprouvette | Masse séche (g) |  |  | Masse sèche paraffinée (g) |  |  | Masse dans l'eau (g) |  | Masse volumique de l'éprouvette (kg/m3) |  |  | Compacité % |  |  | % vides |  | Hauteur de l'éprouvette (cm) | Température mesurée au 1°C | Facteur de correction K | Facteur de correction à utiliser
| SC1 Fond. | 2672.6 |  |  | 2716.8 |  |  | 1505 |  | 2292.8 |  |  | 92.5 |  |  | 7.5 |  | 7.5 | 10 | 1.0027
| SC1 Base | 3473.4 |  |  | 3518.1 |  |  | 1990.9 |  | 2344.6 |  |  | 94.5 |  |  | 5.5 |  | 9.5 | 10 | 1.0027
| SC2 Fond. | 3860.9 |  |  | 3915.4 |  |  | 2203.4 |  | 2331.8 |  |  | 94 |  |  | 6 |  | 10 | 10 | 1.0027
| SC2 Base | 3130.1 |  |  | 3211.6 |  |  | 1742.9 |  | 2265.9 |  |  | 91.4 |  |  | 8.6 |  | 9.5 | 10 | 1.0027
[19 empty] | 10 | 1.0027
[19 empty] | 10 | 1.0027
[19 empty] | 10 | 1.0027
[19 empty] | 10 | 1.0027
[19 empty] | 10 | 1.0027
[19 empty] | 10 | 1.0027
[19 empty] | 10 | 1.0027
[19 empty] | 11 | 1.0026
[19 empty] | 12 | 1.0025
[19 empty] | 13 | 1.0023
[19 empty] | 14 | 1.0022
4/ | CONCLUSIONS | [17 empty] | 15 | 1.0021
Contrôle | [13 empty] | Nom |  |  | Sylvain LHOPITAL |  | 16 | 1.0019
Conforme | [13 empty] | Fonction |  |  | Chef de section laboratoire |  | 17 | 1.0017
[19 empty] | 18 | 1.0016
5/ | COMMENTAIRES | [17 empty] | 19 | 1.0014
[14 empty] | Visa |  |  |  |  | 20 | 1.0012
[19 empty] | 21 | 1.001
[19 empty] | 22 | 1.0007
[19 empty] | 23 | 1.0005
[19 empty] | 24 | 1.0003
[19 empty] | 25 | 1 | 1
[19 empty] | 26 | 0.9997
[19 empty] | 27 | 0.9995
[19 empty] | 28 | 0.9992
[19 empty] | 29 | 0.9989
[19 empty] | 30 | 0.9986

## 230125
|  |  |  | COMPTE RENDU D'ESSAIS | [12 empty] | Villeurbanne - Tram T6N
MASSE VOLUMIQUE DES ENROBES (NF EN 12697-6-A1)
[6 empty] | n° | 1 |  | RA N63C |  |  | 24/01/2025
[7 empty] | Chrono |  | N° d'affaire |  |  | Date de rédaction
Laboratoire : |  |  |  | Laboratoire Rhône Auvergne - 29-31 rue des tâches - ZI mi-plaine - 69800 SAINT PRIEST
1/ | RENSEIGNEMENTS GENERAUX | [20 empty] | F. Montet
23/01/2025
| Opérateur : |  |  |  | F. Montet |  |  |  |  | Nature du produit : |  |  |  |  | GB 0/14 Classe 3 | [6 empty] | 24/01/2025
| Date de(s) prélèvement(s) : |  |  |  | 23/01/2025 |  |  |  |  | Provenance : |  |  |  |  | Boulevard du 11 novembre | [6 empty] | GB 0/14 Classe 3
| Date de(s) essai(s) : |  |  |  | 24/01/2025 |  |  |  |  | Couche : |  |  |  |  | Base/Fondation | [6 empty] | Boulevard du 11 novembre
Base
2/ | CRITERES DE CONFORMITE
Source des critères :
| Définition des critères / objectifs : |  |  |  |  | %vides ≤ 9%
3/ | RESULTATS DES ESSAIS
| Température mesurée de l'eau : (±1 - °C) |  | 19 |  |  |  | °C |  |  |  | Masse volumique de la paraffine: |  |  |  | 890 |  |  | kg/m3
| Masse volumique de l'eau : |  | 998.49594 |  |  |  | kg/m3 |  |  |  | MVR : |  |  |  | 2480 |  |  | kg/m3
| Référence de l'éprouvette | Masse séche (g) |  |  | Masse sèche paraffinée (g) |  |  | Masse dans l'eau (g) |  | Masse volumique de l'éprouvette (kg/m3) |  |  | Compacité % |  |  | % vides |  | Hauteur de l'éprouvette (cm) | Température mesurée au 1°C | Facteur de correction K | Facteur de correction à utiliser
| SC4 couche de fondation | 2452.3 |  |  | 2488.2 |  |  | 1402.4 |  | 2342 |  |  | 94.4 |  |  | 5.6 |  | 12 | 10 | 1.0027
| SC5 couche de base | 1565.6 |  |  | 1597.9 |  |  | 895.7 |  | 2347.3 |  |  | 94.6 |  |  | 5.4 |  | 6.5 | 10 | 1.0027
| SC6 couche de base | 1976.8 |  |  | 2021.9 |  |  | 1102.9 |  | 2272.9 |  |  | 91.6 |  |  | 8.4 |  | 7 | 10 | 1.0027
| SC6 couche de fondation | 2048.5 |  |  | 2119.4 |  |  | 1164.7 |  | 2337.2 |  |  | 94.2 |  |  | 5.8 |  | 10 | 10 | 1.0027
[19 empty] | 11 | 1.0026
[19 empty] | 12 | 1.0025
[19 empty] | 13 | 1.0023
[19 empty] | 14 | 1.0022
4/ | CONCLUSIONS | [17 empty] | 15 | 1.0021
Contrôle | [13 empty] | Nom |  |  | F. MONTET |  | 16 | 1.0019
Conforme | [13 empty] | Fonction |  |  | Technicien de laboratoire |  | 17 | 1.0017
[19 empty] | 18 | 1.0016
5/ | COMMENTAIRES | [17 empty] | 19 | 1.0014 | 1.0014
Application du 02/12/2024 | [13 empty] | Visa |  |  |  |  | 20 | 1.0012
[19 empty] | 21 | 1.001
[19 empty] | 22 | 1.0007
[19 empty] | 23 | 1.0005
[19 empty] | 24 | 1.0003
[19 empty] | 25 | 1
[19 empty] | 26 | 0.9997
[19 empty] | 27 | 0.9995
[19 empty] | 28 | 0.9992
[19 empty] | 29 | 0.9989
[19 empty] | 30 | 0.9986