## Nuit 09-100226 BBSG 100SQZ Sa
[5 empty] | COMPTE RENDU D'ESSAIS | [10 empty] | Villeurbanne - Tram T6N
MESURE DE LA PROFONDEUR DE MACROTEXTURE DE LA SURFACE D'UN REVETEMENT (NF EN 13036-1)
[5 empty] | PMT |  | n° | 43 | RA N63C |  |  |  | 10/02/2026
[8 empty] | Chrono | N° d'affaire |  |  |  | Date de rédaction
Laboratoire : |  |  |  |  | Laboratoire Rhône Auvergne - 29-31 rue des tâches - ZI mi-plaine - 69800 SAINT PRIEST
1/ | RENSEIGNEMENTS GENERAUX
| Opérateur : |  |  |  | F. Montet |  |  |  |  | Produit contrôlé : |  |  |  |  | BBSG 0/10 Classe 3
| Date de l'essai : |  |  |  | Nuit 09-10/02/2026 |  |  |  |  | Numéro de formule |  |  |  |  | 100SQZ
| Couche : |  |  |  | Roulement |  |  |  |  | Lieu de fabrication : |  |  |  |  | P2R
| Date de mise en œuvre : |  |  |  | Nuit 09-10/02/2026 |  |  |  |  | Epaisseur de la couche : |  |  |  |  | 5 cm
| Section contrôlée : |  |  |  | Croisement Salengro / Courteline et rue Marguerite |  |  |  |  | Conditions météorologiques : |  |  |  |  | Nuit
| Atelier de mise en œuvre : |  |  |  | Finisseur Volvo titan P7820C, Hamm hd14
2/ | CRITERES DE CONFORMITE
Source des critères :
| Définition des critères / objectifs : | [5 empty] | PMT ≥ 0.4
3/ | RESULTATS DES ESSAIS |  |  |  |  | Volume de matériau utilisé: |  |  |  |  | 25 000 m3 |  |  | mm3
|  | N° essai | Profil | Position |  |  | Diamètre moyen de la tache (mm) |  |  |  |  | Profondeurs de macrotexture (mm)
0
|  | 1 |  |  |  |  | 240 |  |  |  |  | 0.55
|  | 2 |  |  |  |  | 240 |  |  |  |  | 0.55
|  | 3 |  |  |  |  | 240 |  |  |  |  | 0.55
|  | 4 |  |  |  |  | 215 |  |  |  |  | 0.69
|  | 5 |  |  |  |  | 215 |  |  |  |  | 0.69
|  | 6 |  |  |  |  | 230 |  |  |  |  | 0.6
|  | 7 |  |  |  |  | 230 |  |  |  |  | 0.6
|  | 8 |  |  |  |  | 220 |  |  |  |  | 0.66
|  | 9 |  |  |  |  | 210 |  |  |  |  | 0.72
|  | 10 |  |  |  |  | 205 |  |  |  |  | 0.76
|  | 11 |  |  |  |  | 230 |  |  |  |  | 0.6
|  | 12 |  |  |  |  | 225 |  |  |  |  | 0.63
|  | 13 |  |  |  |  | 215 |  |  |  |  | 0.69
|  | 14 |  |  |  |  | 210 |  |  |  |  | 0.72
|  | Nb d'essais: |  | Profondeur de macrotexture générale : | [7 empty] | 0.64
|  | 14 |  | Pourcentage de valeurs conformes: | [7 empty] | 100
4/ | CONCLUSIONS
Contrôle | [13 empty] | Nom |  | F. MONTET
Conforme | [13 empty] | Fonction |  | Technicien de laboratoire
5/ | COMMENTAIRES
Visa

## Nuit 06-070226 BBSG 114 Gui Vin
[5 empty] | COMPTE RENDU D'ESSAIS | [10 empty] | Villeurbanne - Tram T6N
MESURE DE LA PROFONDEUR DE MACROTEXTURE DE LA SURFACE D'UN REVETEMENT (NF EN 13036-1)
[5 empty] | PMT |  | n° | 42 | RA N63C |  |  |  | 09/02/2026
[8 empty] | Chrono | N° d'affaire |  |  |  | Date de rédaction
Laboratoire : |  |  |  |  | Laboratoire Rhône Auvergne - 29-31 rue des tâches - ZI mi-plaine - 69800 SAINT PRIEST
1/ | RENSEIGNEMENTS GENERAUX
| Opérateur : |  |  |  | F. Montet |  |  |  |  | Produit contrôlé : |  |  |  |  | BBSG 0/10 Classe 3
| Date de l'essai : |  |  |  | Nuit 06-07/02/2026 |  |  |  |  | Numéro de formule |  |  |  |  | 114
| Couche : |  |  |  | Roulement |  |  |  |  | Lieu de fabrication : |  |  |  |  | P2R
| Date de mise en œuvre : |  |  |  | Nuit 06-07/02/2026 |  |  |  |  | Epaisseur de la couche : |  |  |  |  | 5 cm
| Section contrôlée : |  |  |  | Rue du vinatier et Guillotte |  |  |  |  | Conditions météorologiques : |  |  |  |  | Nuit
| Atelier de mise en œuvre : |  |  |  | Finisseur Volvo titan P7820C, Hamm hd14
2/ | CRITERES DE CONFORMITE
Source des critères :
| Définition des critères / objectifs : | [5 empty] | PMT ≥ 0.4
3/ | RESULTATS DES ESSAIS |  |  |  |  | Volume de matériau utilisé: |  |  |  |  | 25 000 m3 |  |  | mm3
|  | N° essai | Profil | Position |  |  | Diamètre moyen de la tache (mm) |  |  |  |  | Profondeurs de macrotexture (mm)
0
|  | 1 | Rue du Vinatier |  |  |  | 210 |  |  |  |  | 0.72
|  | 2 |  |  |  |  | 195 |  |  |  |  | 0.84
|  | 3 | Rue Guillotte |  |  |  | 200 |  |  |  |  | 0.8
|  | 4 |  |  |  |  | 190 |  |  |  |  | 0.88
|  | Nb d'essais: |  | Profondeur de macrotexture générale : | [7 empty] | 0.81
|  | 4 |  | Pourcentage de valeurs conformes: | [7 empty] | 100
4/ | CONCLUSIONS
Contrôle | [13 empty] | Nom |  | F. MONTET
Conforme | [13 empty] | Fonction |  | Technicien de laboratoire
5/ | COMMENTAIRES
Visa

## Nuit 04-050226 BBSG 114 sal
[5 empty] | COMPTE RENDU D'ESSAIS | [10 empty] | Villeurbanne - Tram T6N
MESURE DE LA PROFONDEUR DE MACROTEXTURE DE LA SURFACE D'UN REVETEMENT (NF EN 13036-1)
[5 empty] | PMT |  | n° | 41 | RA N63C |  |  |  | 05/02/2026
[8 empty] | Chrono | N° d'affaire |  |  |  | Date de rédaction
Laboratoire : |  |  |  |  | Laboratoire Rhône Auvergne - 29-31 rue des tâches - ZI mi-plaine - 69800 SAINT PRIEST
1/ | RENSEIGNEMENTS GENERAUX
| Opérateur : |  |  |  | F. Montet |  |  |  |  | Produit contrôlé : |  |  |  |  | BBSG 0/10 Classe 3
| Date de l'essai : |  |  |  | Nuit 04-05/02/2026 |  |  |  |  | Numéro de formule |  |  |  |  | 114
| Couche : |  |  |  | Roulement |  |  |  |  | Lieu de fabrication : |  |  |  |  | P2R
| Date de mise en œuvre : |  |  |  | Nuit 04-05/02/2026 |  |  |  |  | Epaisseur de la couche : |  |  |  |  | 5 cm
| Section contrôlée : |  |  |  | Rue Marguerite , Courteline, entre 56 et 60 Salengro |  |  |  |  | Conditions météorologiques : |  |  |  |  | Nuit
| Atelier de mise en œuvre : |  |  |  | Finisseur Volvo titan P7820C, Hamm hd14
2/ | CRITERES DE CONFORMITE
Source des critères :
| Définition des critères / objectifs : | [5 empty] | PMT ≥ 0.4
3/ | RESULTATS DES ESSAIS |  |  |  |  | Volume de matériau utilisé: |  |  |  |  | 25 000 m3 |  |  | mm3
|  | N° essai | Profil | Position |  |  | Diamètre moyen de la tache (mm) |  |  |  |  | Profondeurs de macrotexture (mm)
0
|  | 1 | Rue Marguerite |  |  |  | 190 |  |  |  |  | 0.88
|  | 2 |  |  |  |  | 185 |  |  |  |  | 0.93
|  | 3 |  |  |  |  | 185 |  |  |  |  | 0.93
|  | 4 |  |  |  |  | 190 |  |  |  |  | 0.88
|  | 5 |  |  |  |  | 190 |  |  |  |  | 0.88
|  | 6 |  |  |  |  | 200 |  |  |  |  | 0.8
|  | 7 |  |  |  |  | 195 |  |  |  |  | 0.84
|  | 8 |  |  |  |  | 195 |  |  |  |  | 0.84
|  | 9 |  |  |  |  | 200 |  |  |  |  | 0.8
|  | 10 |  |  |  |  | 215 |  |  |  |  | 0.69
|  | 11 | Rue Courteline |  |  |  | 205 |  |  |  |  | 0.76
|  | 12 |  |  |  |  | 170 |  |  |  |  | 1.1
|  | 13 | Avenue Salengro entre le 56 et le 60 |  |  |  | 205 |  |  |  |  | 0.76
|  | 14 |  |  |  |  | 215 |  |  |  |  | 0.69
|  | 15 |  |  |  |  | 220 |  |  |  |  | 0.66
|  | 16 |  |  |  |  | 190 |  |  |  |  | 0.88
|  | 17 |  |  |  |  | 215 |  |  |  |  | 0.69
|  | 18 |  |  |  |  | 195 |  |  |  |  | 0.84
|  | 19 |  |  |  |  | 205 |  |  |  |  | 0.76
|  | 20 |  |  |  |  | 195 |  |  |  |  | 0.84
|  | Nb d'essais: |  | Profondeur de macrotexture générale : | [7 empty] | 0.82
|  | 20 |  | Pourcentage de valeurs conformes: | [7 empty] | 100
4/ | CONCLUSIONS
Contrôle | [13 empty] | Nom |  | F. MONTET
Conforme | [13 empty] | Fonction |  | Technicien de laboratoire
5/ | COMMENTAIRES
Visa

## PMT
[5 empty] | COMPTE RENDU D'ESSAIS | [10 empty] | Villeurbanne Tram T6N
MESURE DE LA PROFONDEUR DE MACROTEXTURE DE LA SURFACE D'UN REVETEMENT (NF EN 13036-1)
[5 empty] | PMT |  | n° | 40 | RAN63C |  |  |  | 26/01/2026
[8 empty] | Chrono | N° d'affaire |  |  |  | Date de rédaction
Laboratoire : |  |  |  |  | Laboratoire Rhône Auvergne - 29-31 rue des tâches - ZI mi-plaine - 69800 SAINT PRIEST
1/ | RENSEIGNEMENTS GENERAUX
| Opérateur : |  |  |  | F. MONTET, S. LHOPITAL |  |  |  |  | Produit contrôlé : |  |  |  |  | BBSG 0/10 Classe 3
| Date de l'essai : |  |  |  | 26/01/2026 |  |  |  |  | Numéro de formule |  |  |  |  | 114
| Couche : |  |  |  | Roulement |  |  |  |  | Lieu de fabrication : |  |  |  |  | P2R Pusignan
| Date de mise en œuvre : | [8 empty] | Epaisseur de la couche : |  |  |  |  | 5 cm
| Section contrôlée : |  |  |  | Rue A. France / Verlaine |  |  |  |  | Conditions météorologiques : |  |  |  |  | Couvert
Atelier de mise en œuvre :
2/ | CRITERES DE CONFORMITE
Source des critères :
| Définition des critères / objectifs : | [5 empty] | PMT ≥ 0.4
3/ | RESULTATS DES ESSAIS |  |  |  |  | Volume de matériau utilisé: |  |  |  |  | 25 000 m3 |  |  | mm3
|  | N° essai | Profil | Position |  |  | Diamètre moyen de la tache (mm) |  |  |  |  | Profondeurs de macrotexture (mm)
0
|  | 1 |  |  |  |  | 215 |  |  |  |  | 0.69
|  | 2 |  |  |  |  | 205 |  |  |  |  | 0.76
|  | 3 |  |  |  |  | 210 |  |  |  |  | 0.72
|  | Nb d'essais: |  | Profondeur de macrotexture générale : | [7 empty] | 0.7233333
|  | 3 |  | Pourcentage de valeurs conformes: | [7 empty] | 100
4/ | CONCLUSIONS
Contrôle | [13 empty] | Nom |  | Sylvain LHOPITAL
Pour information | [13 empty] | Fonction |  | Chef de section laboratoire
5/ | COMMENTAIRES
Visa

## Nuit 16-171225 BBSG 100SQZ YPS
[5 empty] | COMPTE RENDU D'ESSAIS | [10 empty] | Villeurbanne - Tram T6N
MESURE DE LA PROFONDEUR DE MACROTEXTURE DE LA SURFACE D'UN REVETEMENT (NF EN 13036-1)
[5 empty] | PMT |  | n° | 39 | RA N63C |  |  |  | 2025-12-17
[8 empty] | Chrono | N° d'affaire |  |  |  | Date de rédaction
Laboratoire : |  |  |  |  | Laboratoire Rhône Auvergne - 29-31 rue des tâches - ZI mi-plaine - 69800 SAINT PRIEST
1/ | RENSEIGNEMENTS GENERAUX
| Opérateur : |  |  |  | F. Montet |  |  |  |  | Produit contrôlé : |  |  |  |  | BBSG 0/10 Classe 3
| Date de l'essai : |  |  |  | Nuit 16-17/12/2025 |  |  |  |  | Numéro de formule |  |  |  |  | 100SQZ
| Couche : |  |  |  | Roulement |  |  |  |  | Lieu de fabrication : |  |  |  |  | GMS Sillans
| Date de mise en œuvre : |  |  |  | Nuit 16-17/12/2025 |  |  |  |  | Epaisseur de la couche : |  |  |  |  | 5 cm
| Section contrôlée : |  |  |  | Rue Yvonne, Perroncel, Sand |  |  |  |  | Conditions météorologiques : |  |  |  |  | Nuit
| Atelier de mise en œuvre : |  |  |  | Finisseur vogele super 1300-3i, Bomag bw138ad , bomag bw120ad
2/ | CRITERES DE CONFORMITE
Source des critères :
| Définition des critères / objectifs : | [5 empty] | PMT ≥ 0.4
3/ | RESULTATS DES ESSAIS |  |  |  |  | Volume de matériau utilisé: |  |  |  |  | 25 000 m3 |  |  | mm3
|  | N° essai | Profil | Position |  |  | Diamètre moyen de la tache (mm) |  |  |  |  | Profondeurs de macrotexture (mm)
0
|  | 1 | Rue Yvonne |  |  |  | 220 |  |  |  |  | 0.66
|  | 2 |  |  |  |  | 230 |  |  |  |  | 0.6
|  | 3 |  |  |  |  | 225 |  |  |  |  | 0.63
|  | 4 |  |  |  |  | 215 |  |  |  |  | 0.69
|  | 5 | Rue Perroncel |  |  |  | 210 |  |  |  |  | 0.72
|  | 6 |  |  |  |  | 220 |  |  |  |  | 0.66
|  | 7 |  |  |  |  | 215 |  |  |  |  | 0.69
|  | 8 |  |  |  |  | 215 |  |  |  |  | 0.69
|  | 9 |  |  |  |  | 220 |  |  |  |  | 0.66
|  | 10 | Rue Sand |  |  |  | 225 |  |  |  |  | 0.63
|  | 11 |  |  |  |  | 235 |  |  |  |  | 0.58
|  | 12 |  |  |  |  | 235 |  |  |  |  | 0.58
|  | 13 |  |  |  |  | 230 |  |  |  |  | 0.6
|  | 14 |  |  |  |  | 220 |  |  |  |  | 0.66
|  | Nb d'essais: |  | Profondeur de macrotexture générale : | [7 empty] | 0.65
|  | 14 |  | Pourcentage de valeurs conformes: | [7 empty] | 100
4/ | CONCLUSIONS
Contrôle | [13 empty] | Nom |  | F. MONTET
Conforme | [13 empty] | Fonction |  | Technicien de laboratoire
5/ | COMMENTAIRES
Visa

## Nuit 16-171225 BBSG 114 Sand
[5 empty] | COMPTE RENDU D'ESSAIS | [10 empty] | Villeurbanne - Tram T6N
MESURE DE LA PROFONDEUR DE MACROTEXTURE DE LA SURFACE D'UN REVETEMENT (NF EN 13036-1)
[5 empty] | PMT |  | n° | 38 | RA N63C |  |  |  | 2025-12-17
[8 empty] | Chrono | N° d'affaire |  |  |  | Date de rédaction
Laboratoire : |  |  |  |  | Laboratoire Rhône Auvergne - 29-31 rue des tâches - ZI mi-plaine - 69800 SAINT PRIEST
1/ | RENSEIGNEMENTS GENERAUX
| Opérateur : |  |  |  | F. Montet |  |  |  |  | Produit contrôlé : |  |  |  |  | BBSG 0/10 Classe 3
| Date de l'essai : |  |  |  | Nuit 16-17/12/2025 |  |  |  |  | Numéro de formule |  |  |  |  | 114
| Couche : |  |  |  | Roulement |  |  |  |  | Lieu de fabrication : |  |  |  |  | P2R
| Date de mise en œuvre : |  |  |  | Nuit 16-17/12/2025 |  |  |  |  | Epaisseur de la couche : |  |  |  |  | 5 cm
| Section contrôlée : |  |  |  | Rue Sand |  |  |  |  | Conditions météorologiques : |  |  |  |  | Nuit
| Atelier de mise en œuvre : |  |  |  | Finisseur vogele super 1300-3i, Bomag bw138ad , bomag bw120ad
2/ | CRITERES DE CONFORMITE
Source des critères :
| Définition des critères / objectifs : | [5 empty] | PMT ≥ 0.4
3/ | RESULTATS DES ESSAIS |  |  |  |  | Volume de matériau utilisé: |  |  |  |  | 25 000 m3 |  |  | mm3
|  | N° essai | Profil | Position |  |  | Diamètre moyen de la tache (mm) |  |  |  |  | Profondeurs de macrotexture (mm)
0
|  | 1 |  |  |  |  | 205 |  |  |  |  | 0.76
|  | 2 |  |  |  |  | 245 |  |  |  |  | 0.53
|  | 3 |  |  |  |  | 220 |  |  |  |  | 0.66
|  | 4 |  |  |  |  | 210 |  |  |  |  | 0.72
|  | Nb d'essais: |  | Profondeur de macrotexture générale : | [7 empty] | 0.6675
|  | 4 |  | Pourcentage de valeurs conformes: | [7 empty] | 100
4/ | CONCLUSIONS
Contrôle | [13 empty] | Nom |  | F. MONTET
Conforme | [13 empty] | Fonction |  | Technicien de laboratoire
5/ | COMMENTAIRES
Visa

## Nuit 15-161225 BBSG 114
[5 empty] | COMPTE RENDU D'ESSAIS | [10 empty] | Villeurbanne - Tram T6N
MESURE DE LA PROFONDEUR DE MACROTEXTURE DE LA SURFACE D'UN REVETEMENT (NF EN 13036-1)
[5 empty] | PMT |  | n° | 37 | RA N63C |  |  |  | 2025-12-17
[8 empty] | Chrono | N° d'affaire |  |  |  | Date de rédaction
Laboratoire : |  |  |  |  | Laboratoire Rhône Auvergne - 29-31 rue des tâches - ZI mi-plaine - 69800 SAINT PRIEST
1/ | RENSEIGNEMENTS GENERAUX
| Opérateur : |  |  |  | F. Montet |  |  |  |  | Produit contrôlé : |  |  |  |  | BBSG 0/10 Classe 3
| Date de l'essai : |  |  |  | Nuit 16-17/12/2025 |  |  |  |  | Numéro de formule |  |  |  |  | 114
| Couche : |  |  |  | Roulement |  |  |  |  | Lieu de fabrication : |  |  |  |  | P2R
| Date de mise en œuvre : |  |  |  | Nuit 15-16/12/2025 |  |  |  |  | Epaisseur de la couche : |  |  |  |  | 5 cm
| Section contrôlée : |  |  |  | Voir ci-dessous |  |  |  |  | Conditions météorologiques : |  |  |  |  | Beau
| Atelier de mise en œuvre : |  |  |  | Finisseur Volvo titan P6820C, bomag bw138ad
2/ | CRITERES DE CONFORMITE
Source des critères :
| Définition des critères / objectifs : | [5 empty] | PMT ≥ 0.4
3/ | RESULTATS DES ESSAIS |  |  |  |  | Volume de matériau utilisé: |  |  |  |  | 25 000 m3 |  |  | mm3
|  | N° essai | Profil | Position |  |  | Diamètre moyen de la tache (mm) |  |  |  |  | Profondeurs de macrotexture (mm)
0
|  | 1 | Boulevard Pinel |  |  |  | 220 |  |  |  |  | 0.66
|  | 2 |  |  |  |  | 215 |  |  |  |  | 0.69
|  | 3 | Avenue Lepine |  |  |  | 225 |  |  |  |  | 0.63
|  | 4 |  |  |  |  | 215 |  |  |  |  | 0.69
|  | 5 |  |  |  |  | 200 |  |  |  |  | 0.8
|  | 6 |  |  |  |  | 205 |  |  |  |  | 0.76
7
8
9
10
11
12
13
14
|  | Nb d'essais: |  | Profondeur de macrotexture générale : | [7 empty] | 0.705
|  | 6 |  | Pourcentage de valeurs conformes: | [7 empty] | 100
4/ | CONCLUSIONS
Contrôle | [13 empty] | Nom |  | F. MONTET
Conforme | [13 empty] | Fonction |  | Technicien de laboratoire
5/ | COMMENTAIRES
Visa

## Nuit 15-161225 BBSG 100SQZ
[5 empty] | COMPTE RENDU D'ESSAIS | [10 empty] | Villeurbanne - Tram T6N
MESURE DE LA PROFONDEUR DE MACROTEXTURE DE LA SURFACE D'UN REVETEMENT (NF EN 13036-1)
[5 empty] | PMT |  | n° | 36 | RA N63C |  |  |  | 2025-12-17
[8 empty] | Chrono | N° d'affaire |  |  |  | Date de rédaction
Laboratoire : |  |  |  |  | Laboratoire Rhône Auvergne - 29-31 rue des tâches - ZI mi-plaine - 69800 SAINT PRIEST
1/ | RENSEIGNEMENTS GENERAUX
| Opérateur : |  |  |  | F. Montet |  |  |  |  | Produit contrôlé : |  |  |  |  | BBSG 0/10 Classe 3
| Date de l'essai : |  |  |  | Nuit 16-17/12/2025 |  |  |  |  | Numéro de formule |  |  |  |  | 100SQZ
| Couche : |  |  |  | Roulement |  |  |  |  | Lieu de fabrication : |  |  |  |  | GMS Sillans
| Date de mise en œuvre : |  |  |  | Nuit 15-16/12/2025 |  |  |  |  | Epaisseur de la couche : |  |  |  |  | 5 cm
| Section contrôlée : |  |  |  | Voir ci-dessous |  |  |  |  | Conditions météorologiques : |  |  |  |  | Beau
| Atelier de mise en œuvre : |  |  |  | Finisseur Volvo titan P6820C, bomag bw138ad
2/ | CRITERES DE CONFORMITE
Source des critères :
| Définition des critères / objectifs : | [5 empty] | PMT ≥ 0.4
3/ | RESULTATS DES ESSAIS |  |  |  |  | Volume de matériau utilisé: |  |  |  |  | 25 000 m3 |  |  | mm3
|  | N° essai | Profil | Position |  |  | Diamètre moyen de la tache (mm) |  |  |  |  | Profondeurs de macrotexture (mm)
0
|  | 1 | Boulevard Pinel |  |  |  | 240 |  |  |  |  | 0.55
|  | 2 |  |  |  |  | 230 |  |  |  |  | 0.6
|  | 3 |  |  |  |  | 215 |  |  |  |  | 0.69
|  | 4 |  |  |  |  | 230 |  |  |  |  | 0.6
|  | 5 | Avenue Lepine |  |  |  | 245 |  |  |  |  | 0.53
|  | 6 |  |  |  |  | 225 |  |  |  |  | 0.63
|  | 7 |  |  |  |  | 230 |  |  |  |  | 0.6
|  | 8 |  |  |  |  | 220 |  |  |  |  | 0.66
9
10
11
12
13
14
15
16
17
18
19
20
|  | Nb d'essais: |  | Profondeur de macrotexture générale : | [7 empty] | 0.6075
|  | 8 |  | Pourcentage de valeurs conformes: | [7 empty] | 100
4/ | CONCLUSIONS
Contrôle | [13 empty] | Nom |  | F. MONTET
Conforme | [13 empty] | Fonction |  | Technicien de laboratoire
5/ | COMMENTAIRES
Visa

## Nuit 12-131225 BBSG 100SQZ perr
[5 empty] | COMPTE RENDU D'ESSAIS | [10 empty] | Villeurbanne - Tram T6N
MESURE DE LA PROFONDEUR DE MACROTEXTURE DE LA SURFACE D'UN REVETEMENT (NF EN 13036-1)
[5 empty] | PMT |  | n° | 35 | RA N63C |  |  |  | 2025-12-13
[8 empty] | Chrono | N° d'affaire |  |  |  | Date de rédaction
Laboratoire : |  |  |  |  | Laboratoire Rhône Auvergne - 29-31 rue des tâches - ZI mi-plaine - 69800 SAINT PRIEST
1/ | RENSEIGNEMENTS GENERAUX
| Opérateur : |  |  |  | F. Montet |  |  |  |  | Produit contrôlé : |  |  |  |  | BBSG 0/10 Classe 3
| Date de l'essai : |  |  |  | Nuit 12-13/12/2025 |  |  |  |  | Numéro de formule |  |  |  |  | 100SQZ
| Couche : |  |  |  | Roulement |  |  |  |  | Lieu de fabrication : |  |  |  |  | GMS Sillans
| Date de mise en œuvre : |  |  |  | Nuit 12-13/12/2025 |  |  |  |  | Epaisseur de la couche : |  |  |  |  | 5 cm
| Section contrôlée : |  |  |  | Voir ci-dessous |  |  |  |  | Conditions météorologiques : |  |  |  |  | Nuit
| Atelier de mise en œuvre : |  |  |  | Finisseur Volvo titan P7820C,Bomagbw161ad, bomag bw120ad
2/ | CRITERES DE CONFORMITE
Source des critères :
| Définition des critères / objectifs : | [5 empty] | PMT ≥ 0.4
3/ | RESULTATS DES ESSAIS |  |  |  |  | Volume de matériau utilisé: |  |  |  |  | 25 000 m3 |  |  | mm3
|  | N° essai | Profil | Position |  |  | Diamètre moyen de la tache (mm) |  |  |  |  | Profondeurs de macrotexture (mm)
0
|  | 1 | Croisement Jaurès / Perrin |  |  |  | 240 |  |  |  |  | 0.55
|  | 2 |  |  |  |  | 235 |  |  |  |  | 0.58
|  | 3 |  |  |  |  | 225 |  |  |  |  | 0.63
|  | 4 |  |  |  |  | 210 |  |  |  |  | 0.72
|  | 5 |  |  |  |  | 230 |  |  |  |  | 0.6
|  | 6 |  |  |  |  | 235 |  |  |  |  | 0.58
|  | 7 |  |  |  |  | 240 |  |  |  |  | 0.55
|  | 8 |  |  |  |  | 220 |  |  |  |  | 0.66
|  | 9 |  |  |  |  | 215 |  |  |  |  | 0.69
|  | 10 |  |  |  |  | 225 |  |  |  |  | 0.63
|  | 11 |  |  |  |  | 230 |  |  |  |  | 0.6
|  | 12 |  |  |  |  | 235 |  |  |  |  | 0.58
|  | 13 | Croisement Zola / Verlaine |  |  |  | 215 |  |  |  |  | 0.69
|  | 14 |  |  |  |  | 210 |  |  |  |  | 0.72
|  | 15 |  |  |  |  | 220 |  |  |  |  | 0.66
|  | 16 |  |  |  |  | 220 |  |  |  |  | 0.66
|  | Nb d'essais: |  | Profondeur de macrotexture générale : | [7 empty] | 0.63
|  | 16 |  | Pourcentage de valeurs conformes: | [7 empty] | 100
4/ | CONCLUSIONS
Contrôle | [13 empty] | Nom |  | F. MONTET
Conforme | [13 empty] | Fonction |  | Technicien de laboratoire
5/ | COMMENTAIRES
Visa

## 11_121225 Tolstoï 56
[5 empty] | COMPTE RENDU D'ESSAIS | [10 empty] | Villeurbanne Tram T6N
MESURE DE LA PROFONDEUR DE MACROTEXTURE DE LA SURFACE D'UN REVETEMENT (NF EN 13036-1)
[5 empty] | PMT |  | n° | 34 | RA N63C |  |  |  | 12/12/2025
[8 empty] | Chrono | N° d'affaire |  |  |  | Date de rédaction
Laboratoire : |  |  |  |  | Laboratoire Rhône Auvergne - 29-31 rue des tâches - ZI mi-plaine - 69800 SAINT PRIEST
1/ | RENSEIGNEMENTS GENERAUX
| Opérateur : |  |  |  | Sylvain LHOPITAL |  |  |  |  | Produit contrôlé : |  |  |  |  | BBSG 0/10 Classe 3
| Date de l'essai : |  |  |  | 12/12/2025 |  |  |  |  | Numéro de formule |  |  |  |  | 56
| Couche : |  |  |  | Roulement |  |  |  |  | Lieu de fabrication : |  |  |  |  | P2R Pusignan
| Date de mise en œuvre : |  |  |  | 11-12/12/2025 |  |  |  |  | Epaisseur de la couche : |  |  |  |  | 5 cm
| Section contrôlée : |  |  |  | Cours Tolstoi |  |  |  |  | Conditions météorologiques : |  |  |  |  | Couvert
| Atelier de mise en œuvre : |  |  |  | Vogele Super 1300-3i, Bomag BW138AD
2/ | CRITERES DE CONFORMITE
Source des critères :
| Définition des critères / objectifs : | [5 empty] | PMT ≥ 0.4
3/ | RESULTATS DES ESSAIS |  |  |  |  | Volume de matériau utilisé: |  |  |  |  | 25 000 m3 |  |  | mm3
|  | N° essai | Profil | Position |  |  | Diamètre moyen de la tache (mm) |  |  |  |  | Profondeurs de macrotexture (mm)
0
|  | 1 |  |  |  |  | 230 |  |  |  |  | 0.6
|  | 2 |  |  |  |  | 225 |  |  |  |  | 0.63
|  | 3 |  |  |  |  | 230 |  |  |  |  | 0.6
|  | 4 |  |  |  |  | 225 |  |  |  |  | 0.63
|  | 5 |  |  |  |  | 250 |  |  |  |  | 0.51
|  | 6 |  |  |  |  | 230 |  |  |  |  | 0.6
|  | 7 |  |  |  |  | 230 |  |  |  |  | 0.6
|  | Nb d'essais: |  | Profondeur de macrotexture générale : | [7 empty] | 0.6
|  | 7 |  | Pourcentage de valeurs conformes: | [7 empty] | 100
4/ | CONCLUSIONS
Contrôle | [13 empty] | Nom |  | Sylvain LHOPITAL
Conforme | [13 empty] | Fonction |  | Chef de section laboratoire
5/ | COMMENTAIRES
Visa

## 11_121225 Tolstoï 114
[5 empty] | COMPTE RENDU D'ESSAIS | [10 empty] | Villeurbanne Tram T6N
MESURE DE LA PROFONDEUR DE MACROTEXTURE DE LA SURFACE D'UN REVETEMENT (NF EN 13036-1)
[5 empty] | PMT |  | n° | 33 | RA N63C |  |  |  | 12/12/2025
[8 empty] | Chrono | N° d'affaire |  |  |  | Date de rédaction
Laboratoire : |  |  |  |  | Laboratoire Rhône Auvergne - 29-31 rue des tâches - ZI mi-plaine - 69800 SAINT PRIEST
1/ | RENSEIGNEMENTS GENERAUX
| Opérateur : |  |  |  | Sylvain LHOPITAL |  |  |  |  | Produit contrôlé : |  |  |  |  | BBSG 0/10 Classe 3
| Date de l'essai : |  |  |  | 12/12/2025 |  |  |  |  | Numéro de formule |  |  |  |  | 114
| Couche : |  |  |  | Roulement |  |  |  |  | Lieu de fabrication : |  |  |  |  | P2R Pusignan
| Date de mise en œuvre : |  |  |  | 11-12/12/2025 |  |  |  |  | Epaisseur de la couche : |  |  |  |  | 5 cm
| Section contrôlée : |  |  |  | Bd Tolstoï - Carr. Verlaine |  |  |  |  | Conditions météorologiques : |  |  |  |  | Couvert
| Atelier de mise en œuvre : |  |  |  | Vogele Super 1300-3i, Bomag BW138AD
2/ | CRITERES DE CONFORMITE
Source des critères :
| Définition des critères / objectifs : | [5 empty] | PMT ≥ 0.4
3/ | RESULTATS DES ESSAIS |  |  |  |  | Volume de matériau utilisé: |  |  |  |  | 25000 |  |  | mm3
|  | N° essai | Profil | Position |  |  | Diamètre moyen de la tache (mm) |  |  |  |  | Profondeurs de macrotexture (mm)
0
|  | 1 |  |  |  |  | 215 |  |  |  |  | 0.69
|  | 2 |  |  |  |  | 225 |  |  |  |  | 0.63
|  | 3 |  |  |  |  | 230 |  |  |  |  | 0.6
|  | 4 |  |  |  |  | 200 |  |  |  |  | 0.8
|  | 5 |  |  |  |  | 215 |  |  |  |  | 0.69
|  | 6 |  |  |  |  | 235 |  |  |  |  | 0.58
|  | 7 |  |  |  |  | 220 |  |  |  |  | 0.66
|  | 8 |  |  |  |  | 225 |  |  |  |  | 0.63
|  | Nb d'essais: |  | Profondeur de macrotexture générale : | [7 empty] | 0.66
|  | 8 |  | Pourcentage de valeurs conformes: | [7 empty] | 100
4/ | CONCLUSIONS
Contrôle | [13 empty] | Nom |  | Sylvain LHOPITAL
Conforme | [13 empty] | Fonction |  | Chef de section laboratoire
5/ | COMMENTAIRES
Visa

## 11_121225 Zola
[5 empty] | COMPTE RENDU D'ESSAIS | [10 empty] | Villeurbanne Tram T6N
MESURE DE LA PROFONDEUR DE MACROTEXTURE DE LA SURFACE D'UN REVETEMENT (NF EN 13036-1)
[5 empty] | PMT |  | n° | 32 | RA N63C |  |  |  | 12/12/2025
[8 empty] | Chrono | N° d'affaire |  |  |  | Date de rédaction
Laboratoire : |  |  |  |  | Laboratoire Rhône Auvergne - 29-31 rue des tâches - ZI mi-plaine - 69800 SAINT PRIEST
1/ | RENSEIGNEMENTS GENERAUX
| Opérateur : |  |  |  | Sylvain LHOPITAL |  |  |  |  | Produit contrôlé : |  |  |  |  | BBSG 0/10 Classe 3
| Date de l'essai : |  |  |  | 12/12/2025 |  |  |  |  | Numéro de formule |  |  |  |  | 114
| Couche : |  |  |  | Roulement |  |  |  |  | Lieu de fabrication : |  |  |  |  | P2R Pusignan
| Date de mise en œuvre : |  |  |  | 11-12/12/2025 |  |  |  |  | Epaisseur de la couche : |  |  |  |  | 5 cm
| Section contrôlée : |  |  |  | Bd Zola - Carr. Verlaine |  |  |  |  | Conditions météorologiques : |  |  |  |  | Couvert
| Atelier de mise en œuvre : |  |  |  | Vogele Super 1300-3i, Bomag BW138AD
2/ | CRITERES DE CONFORMITE
Source des critères :
| Définition des critères / objectifs : | [5 empty] | PMT ≥ 0.4
3/ | RESULTATS DES ESSAIS |  |  |  |  | Volume de matériau utilisé: |  |  |  |  | 25000 |  |  | mm3
|  | N° essai | Profil | Position |  |  | Diamètre moyen de la tache (mm) |  |  |  |  | Profondeurs de macrotexture (mm)
0
|  | 1 |  |  |  |  | 230 |  |  |  |  | 0.6
|  | 2 |  |  |  |  | 230 |  |  |  |  | 0.6
|  | 3 |  |  |  |  | 205 |  |  |  |  | 0.76
|  | 4 |  |  |  |  | 225 |  |  |  |  | 0.63
|  | 5 |  |  |  |  | 210 |  |  |  |  | 0.72
|  | 6 |  |  |  |  | 200 |  |  |  |  | 0.8
|  | Nb d'essais: |  | Profondeur de macrotexture générale : | [7 empty] | 0.68
|  | 6 |  | Pourcentage de valeurs conformes: | [7 empty] | 100
4/ | CONCLUSIONS
Contrôle | [13 empty] | Nom |  | Sylvain LHOPITAL
Conforme | [13 empty] | Fonction |  | Chef de section laboratoire
5/ | COMMENTAIRES
Visa

## Nuit 09-101225 BBSG 114 Perrin
[5 empty] | COMPTE RENDU D'ESSAIS | [10 empty] | Villeurbanne - Tram T6N
MESURE DE LA PROFONDEUR DE MACROTEXTURE DE LA SURFACE D'UN REVETEMENT (NF EN 13036-1)
[5 empty] | PMT |  | n° | 31 | RA N63C |  |  |  | 2025-12-10
[8 empty] | Chrono | N° d'affaire |  |  |  | Date de rédaction
Laboratoire : |  |  |  |  | Laboratoire Rhône Auvergne - 29-31 rue des tâches - ZI mi-plaine - 69800 SAINT PRIEST
1/ | RENSEIGNEMENTS GENERAUX
| Opérateur : |  |  |  | F. Montet |  |  |  |  | Produit contrôlé : |  |  |  |  | BBSG 0/10 Classe 3
| Date de l'essai : |  |  |  | Nuit 09-10/12/2025 |  |  |  |  | Numéro de formule |  |  |  |  | 114
| Couche : |  |  |  | Roulement |  |  |  |  | Lieu de fabrication : |  |  |  |  | P2R
| Date de mise en œuvre : |  |  |  | Nuit 09-10/12/2025 |  |  |  |  | Epaisseur de la couche : |  |  |  |  | 5 cm
| Section contrôlée : |  |  |  | Rue Perrin |  |  |  |  | Conditions météorologiques : |  |  |  |  | Beau
| Atelier de mise en œuvre : |  |  |  | Finisseur Volvo titan P7820C,Bomagbw161ad, bomag bw120ad
2/ | CRITERES DE CONFORMITE
Source des critères :
| Définition des critères / objectifs : | [5 empty] | PMT ≥ 0.4
3/ | RESULTATS DES ESSAIS |  |  |  |  | Volume de matériau utilisé: |  |  |  |  | 25 000 m3 |  |  | mm3
|  | N° essai | Profil | Position |  |  | Diamètre moyen de la tache (mm) |  |  |  |  | Profondeurs de macrotexture (mm)
0
|  | 1 | Rue st Charles |  |  |  | 200 |  |  |  |  | 0.8
|  | 2 |  |  |  |  | 210 |  |  |  |  | 0.72
|  | 3 | Rue Perrin |  |  |  | 210 |  |  |  |  | 0.72
|  | 4 |  |  |  |  | 220 |  |  |  |  | 0.66
|  | 5 |  |  |  |  | 200 |  |  |  |  | 0.8
|  | 6 |  |  |  |  | 205 |  |  |  |  | 0.76
|  | 7 |  |  |  |  | 215 |  |  |  |  | 0.69
|  | 8 |  |  |  |  | 205 |  |  |  |  | 0.76
|  | 9 |  |  |  |  | 190 |  |  |  |  | 0.88
|  | 10 |  |  |  |  | 205 |  |  |  |  | 0.76
|  | 11 |  |  |  |  | 230 |  |  |  |  | 0.6
|  | 12 |  |  |  |  | 210 |  |  |  |  | 0.72
|  | 13 |  |  |  |  | 210 |  |  |  |  | 0.72
|  | 14 |  |  |  |  | 210 |  |  |  |  | 0.72
|  | 15 |  |  |  |  | 230 |  |  |  |  | 0.6
|  | 16 |  |  |  |  | 220 |  |  |  |  | 0.66
|  | 17 |  |  |  |  | 235 |  |  |  |  | 0.58
|  | 18 |  |  |  |  | 210 |  |  |  |  | 0.72
|  | 19 |  |  |  |  | 215 |  |  |  |  | 0.69
|  | 20 |  |  |  |  | 220 |  |  |  |  | 0.66
|  | Nb d'essais: |  | Profondeur de macrotexture générale : | [7 empty] | 0.71
|  | 20 |  | Pourcentage de valeurs conformes: | [7 empty] | 100
4/ | CONCLUSIONS
Contrôle | [13 empty] | Nom |  | F. MONTET
Conforme | [13 empty] | Fonction |  | Technicien de laboratoire
5/ | COMMENTAIRES
Visa

## Nuit 09-101225 BBSG 100SQZ Char
[5 empty] | COMPTE RENDU D'ESSAIS | [10 empty] | Villeurbanne - Tram T6N
MESURE DE LA PROFONDEUR DE MACROTEXTURE DE LA SURFACE D'UN REVETEMENT (NF EN 13036-1)
[5 empty] | PMT |  | n° | 30 | RA N63C |  |  |  | 2025-12-10
[8 empty] | Chrono | N° d'affaire |  |  |  | Date de rédaction
Laboratoire : |  |  |  |  | Laboratoire Rhône Auvergne - 29-31 rue des tâches - ZI mi-plaine - 69800 SAINT PRIEST
1/ | RENSEIGNEMENTS GENERAUX
| Opérateur : |  |  |  | F. Montet |  |  |  |  | Produit contrôlé : |  |  |  |  | BBSG 0/10 Classe 3
| Date de l'essai : |  |  |  | Nuit 09-10/12/2025 |  |  |  |  | Numéro de formule |  |  |  |  | 100SQZ
| Couche : |  |  |  | Roulement |  |  |  |  | Lieu de fabrication : |  |  |  |  | Silans
| Date de mise en œuvre : |  |  |  | Nuit 09-10/12/2025 |  |  |  |  | Epaisseur de la couche : |  |  |  |  | 5 cm
| Section contrôlée : |  |  |  | Rue st Charles |  |  |  |  | Conditions météorologiques : |  |  |  |  | Beau
| Atelier de mise en œuvre : |  |  |  | Atelier manuel, Bomag bw138ad
2/ | CRITERES DE CONFORMITE
Source des critères :
| Définition des critères / objectifs : | [5 empty] | PMT ≥ 0.4
3/ | RESULTATS DES ESSAIS |  |  |  |  | Volume de matériau utilisé: |  |  |  |  | 25 000 m3 |  |  | mm3
|  | N° essai | Profil | Position |  |  | Diamètre moyen de la tache (mm) |  |  |  |  | Profondeurs de macrotexture (mm)
0
|  | 1 |  |  |  |  | 240 |  |  |  |  | 0.55
|  | 2 |  |  |  |  | 230 |  |  |  |  | 0.6
|  | 3 |  |  |  |  | 235 |  |  |  |  | 0.58
|  | 4 |  |  |  |  | 230 |  |  |  |  | 0.6
|  | Nb d'essais: |  | Profondeur de macrotexture générale : | [7 empty] | 0.58
|  | 4 |  | Pourcentage de valeurs conformes: | [7 empty] | 100
4/ | CONCLUSIONS
Contrôle | [13 empty] | Nom |  | F. MONTET
Conforme | [13 empty] | Fonction |  | Technicien de laboratoire
5/ | COMMENTAIRES
Visa

## 021225 BBSG 100SQZ St ch eglise
[5 empty] | COMPTE RENDU D'ESSAIS | [10 empty] | Villeurbanne - Tram T6N
MESURE DE LA PROFONDEUR DE MACROTEXTURE DE LA SURFACE D'UN REVETEMENT (NF EN 13036-1)
[5 empty] | PMT |  | n° | 29 | RA N63C |  |  |  | 2025-12-03
[8 empty] | Chrono | N° d'affaire |  |  |  | Date de rédaction
Laboratoire : |  |  |  |  | Laboratoire Rhône Auvergne - 29-31 rue des tâches - ZI mi-plaine - 69800 SAINT PRIEST
1/ | RENSEIGNEMENTS GENERAUX
| Opérateur : |  |  |  | F. Montet |  |  |  |  | Produit contrôlé : |  |  |  |  | BBSG 0/10 Classe 3
| Date de l'essai : |  |  |  | 02/12/2025 |  |  |  |  | Numéro de formule |  |  |  |  | 100SQZ
| Couche : |  |  |  | Roulement |  |  |  |  | Lieu de fabrication : |  |  |  |  | Sillans
| Date de mise en œuvre : |  |  |  | 02/12/2025 |  |  |  |  | Epaisseur de la couche : |  |  |  |  | 5 cm
| Section contrôlée : |  |  |  | Rue de l'église et Bld H. de Balzac |  |  |  |  | Conditions météorologiques : |  |  |  |  | Couvert
| Atelier de mise en œuvre : |  |  |  | Finisseur Volvo titan P7820C,Bomagbw161ad, bomag bw100ad
2/ | CRITERES DE CONFORMITE
Source des critères :
| Définition des critères / objectifs : | [5 empty] | PMT ≥ 0.4
3/ | RESULTATS DES ESSAIS |  |  |  |  | Volume de matériau utilisé: |  |  |  |  | 25 000 m3 |  |  | mm3
|  | N° essai | Profil | Position |  |  | Diamètre moyen de la tache (mm) |  |  |  |  | Profondeurs de macrotexture (mm)
0
|  | 1 | Rue de l'église |  |  |  | 230 |  |  |  |  | 0.6
|  | 2 |  |  |  |  | 240 |  |  |  |  | 0.55
|  | 3 |  |  |  |  | 235 |  |  |  |  | 0.58
|  | 4 |  |  |  |  | 245 |  |  |  |  | 0.53
|  | 5 | Bld Honoré de Balzac |  |  |  | 240 |  |  |  |  | 0.55
|  | 6 |  |  |  |  | 235 |  |  |  |  | 0.58
|  | 7 |  |  |  |  | 220 |  |  |  |  | 0.66
|  | 8 |  |  |  |  | 220 |  |  |  |  | 0.66
|  | Nb d'essais: |  | Profondeur de macrotexture générale : | [7 empty] | 0.59
|  | 8 |  | Pourcentage de valeurs conformes: | [7 empty] | 100
4/ | CONCLUSIONS
Contrôle | [13 empty] | Nom |  | F. MONTET
Conforme | [13 empty] | Fonction |  | Technicien de laboratoire
5/ | COMMENTAIRES
Visa

## 011225 BBSG 100SQZ Vinatier
[5 empty] | COMPTE RENDU D'ESSAIS | [10 empty] | Villeurbanne - Tram T6N
MESURE DE LA PROFONDEUR DE MACROTEXTURE DE LA SURFACE D'UN REVETEMENT (NF EN 13036-1)
[5 empty] | PMT |  | n° | 28 | RA N63C |  |  |  | 2025-12-02
[8 empty] | Chrono | N° d'affaire |  |  |  | Date de rédaction
Laboratoire : |  |  |  |  | Laboratoire Rhône Auvergne - 29-31 rue des tâches - ZI mi-plaine - 69800 SAINT PRIEST
1/ | RENSEIGNEMENTS GENERAUX
| Opérateur : |  |  |  | F. Montet |  |  |  |  | Produit contrôlé : |  |  |  |  | BBSG 0/10 Classe 3
| Date de l'essai : |  |  |  | 01/12/2025 |  |  |  |  | Numéro de formule |  |  |  |  | 100SQZ
| Couche : |  |  |  | Roulement |  |  |  |  | Lieu de fabrication : |  |  |  |  | Sillans
| Date de mise en œuvre : |  |  |  | 01/12/2025 |  |  |  |  | Epaisseur de la couche : |  |  |  |  | 5 cm
| Section contrôlée : |  |  |  | Chemin du vinatier |  |  |  |  | Conditions météorologiques : |  |  |  |  | Beau
| Atelier de mise en œuvre : |  |  |  | Finisseur Volvo titan P7820C,Bomagbw161ad, bomag bw100ad
2/ | CRITERES DE CONFORMITE
Source des critères :
| Définition des critères / objectifs : | [5 empty] | PMT ≥ 0.4
3/ | RESULTATS DES ESSAIS |  |  |  |  | Volume de matériau utilisé: |  |  |  |  | 25 000 m3 |  |  | mm3
|  | N° essai | Profil | Position |  |  | Diamètre moyen de la tache (mm) |  |  |  |  | Profondeurs de macrotexture (mm)
0
|  | 1 |  |  |  |  | 245 |  |  |  |  | 0.53
|  | 2 |  |  |  |  | 235 |  |  |  |  | 0.58
|  | 3 |  |  |  |  | 220 |  |  |  |  | 0.66
|  | 4 |  |  |  |  | 235 |  |  |  |  | 0.58
|  | 5 |  |  |  |  | 215 |  |  |  |  | 0.69
|  | 6 |  |  |  |  | 230 |  |  |  |  | 0.6
|  | 7 |  |  |  |  | 235 |  |  |  |  | 0.58
|  | 8 |  |  |  |  | 235 |  |  |  |  | 0.58
|  | Nb d'essais: |  | Profondeur de macrotexture générale : | [7 empty] | 0.6
|  | 8 |  | Pourcentage de valeurs conformes: | [7 empty] | 100
4/ | CONCLUSIONS
Contrôle | [13 empty] | Nom |  | F. MONTET
Conforme | [13 empty] | Fonction |  | Technicien de laboratoire
5/ | COMMENTAIRES
Visa

## 011225 BBSG 114 Vinatier
[5 empty] | COMPTE RENDU D'ESSAIS | [10 empty] | Villeurbanne - Tram T6N
MESURE DE LA PROFONDEUR DE MACROTEXTURE DE LA SURFACE D'UN REVETEMENT (NF EN 13036-1)
[5 empty] | PMT |  | n° | 27 | RA N63C |  |  |  | 2025-12-02
[8 empty] | Chrono | N° d'affaire |  |  |  | Date de rédaction
Laboratoire : |  |  |  |  | Laboratoire Rhône Auvergne - 29-31 rue des tâches - ZI mi-plaine - 69800 SAINT PRIEST
1/ | RENSEIGNEMENTS GENERAUX
| Opérateur : |  |  |  | F. Montet |  |  |  |  | Produit contrôlé : |  |  |  |  | BBSG 0/10 Classe 3
| Date de l'essai : |  |  |  | 01/12/2025 |  |  |  |  | Numéro de formule |  |  |  |  | 114
| Couche : |  |  |  | Roulement |  |  |  |  | Lieu de fabrication : |  |  |  |  | P2R
| Date de mise en œuvre : |  |  |  | 01/12/2025 |  |  |  |  | Epaisseur de la couche : |  |  |  |  | 5 cm
| Section contrôlée : |  |  |  | Chemin du vinatier |  |  |  |  | Conditions météorologiques : |  |  |  |  | Beau
| Atelier de mise en œuvre : |  |  |  | Finisseur Volvo titan P7820C,Bomagbw161ad, bomag bw100ad
2/ | CRITERES DE CONFORMITE
Source des critères :
| Définition des critères / objectifs : | [5 empty] | PMT ≥ 0.4
3/ | RESULTATS DES ESSAIS |  |  |  |  | Volume de matériau utilisé: |  |  |  |  | 25 000 m3 |  |  | mm3
|  | N° essai | Profil | Position |  |  | Diamètre moyen de la tache (mm) |  |  |  |  | Profondeurs de macrotexture (mm)
0
|  | 1 |  |  |  |  | 220 |  |  |  |  | 0.66
|  | 2 |  |  |  |  | 210 |  |  |  |  | 0.72
|  | 3 |  |  |  |  | 205 |  |  |  |  | 0.76
|  | 4 |  |  |  |  | 195 |  |  |  |  | 0.84
|  | 5 |  |  |  |  | 205 |  |  |  |  | 0.76
|  | 6 |  |  |  |  | 215 |  |  |  |  | 0.69
|  | 7 |  |  |  |  | 215 |  |  |  |  | 0.69
|  | 8 |  |  |  |  | 205 |  |  |  |  | 0.76
|  | Nb d'essais: |  | Profondeur de macrotexture générale : | [7 empty] | 0.73
|  | 8 |  | Pourcentage de valeurs conformes: | [7 empty] | 100
4/ | CONCLUSIONS
Contrôle | [13 empty] | Nom |  | F. MONTET
Conforme | [13 empty] | Fonction |  | Technicien de laboratoire
5/ | COMMENTAIRES
Visa

## Nuit 24-251025 BBSG 114 Pinel
[5 empty] | COMPTE RENDU D'ESSAIS | [10 empty] | Villeurbanne - Tram T6N
MESURE DE LA PROFONDEUR DE MACROTEXTURE DE LA SURFACE D'UN REVETEMENT (NF EN 13036-1)
[5 empty] | PMT |  | n° | 26 | RA N63C |  |  |  | 27/10/2025
[8 empty] | Chrono | N° d'affaire |  |  |  | Date de rédaction
Laboratoire : |  |  |  |  | Laboratoire Rhône Auvergne - 29-31 rue des tâches - ZI mi-plaine - 69800 SAINT PRIEST
1/ | RENSEIGNEMENTS GENERAUX
| Opérateur : |  |  |  | F. Montet |  |  |  |  | Produit contrôlé : |  |  |  |  | BBSG 0/10 Classe 3
| Date de l'essai : |  |  |  | Nuit 24-25/10/2025 |  |  |  |  | Numéro de formule |  |  |  |  | 114
| Couche : |  |  |  | Roulement |  |  |  |  | Lieu de fabrication : |  |  |  |  | P2R
| Date de mise en œuvre : |  |  |  | Nuit 24-25/10/2025 |  |  |  |  | Epaisseur de la couche : |  |  |  |  | 5 cm
| Section contrôlée : |  |  |  | Boulevard Pinel |  |  |  |  | Conditions météorologiques : |  |  |  |  | Nuit
| Atelier de mise en œuvre : |  |  |  | Finisseur Bomag BF600, Bomag bw138ad, CAT CB2.7
2/ | CRITERES DE CONFORMITE
Source des critères :
| Définition des critères / objectifs : | [5 empty] | PMT ≥ 0.4
3/ | RESULTATS DES ESSAIS |  |  |  |  | Volume de matériau utilisé: |  |  |  |  | 25 000 m3 |  |  | mm3
|  | N° essai | Profil | Position |  |  | Diamètre moyen de la tache (mm) |  |  |  |  | Profondeurs de macrotexture (mm)
0
|  | 1 |  |  |  |  | 180 |  |  |  |  | 0.98
|  | 2 |  |  |  |  | 210 |  |  |  |  | 0.72
|  | 3 |  |  |  |  | 215 |  |  |  |  | 0.69
|  | 4 |  |  |  |  | 200 |  |  |  |  | 0.8
|  | 5 |  |  |  |  | 215 |  |  |  |  | 0.69
|  | 6 |  |  |  |  | 205 |  |  |  |  | 0.76
|  | 7 |  |  |  |  | 210 |  |  |  |  | 0.72
|  | 8 |  |  |  |  | 215 |  |  |  |  | 0.69
|  | 9 |  |  |  |  | 200 |  |  |  |  | 0.8
|  | 10 |  |  |  |  | 220 |  |  |  |  | 0.66
|  | 11 |  |  |  |  | 195 |  |  |  |  | 0.84
|  | 12 |  |  |  |  | 215 |  |  |  |  | 0.69
|  | 13 |  |  |  |  | 220 |  |  |  |  | 0.66
|  | 14 |  |  |  |  | 215 |  |  |  |  | 0.69
|  | 15 |  |  |  |  | 205 |  |  |  |  | 0.76
|  | 16 |  |  |  |  | 220 |  |  |  |  | 0.66
|  | 17 |  |  |  |  | 190 |  |  |  |  | 0.88
|  | 18 |  |  |  |  | 200 |  |  |  |  | 0.8
|  | 19 |  |  |  |  | 215 |  |  |  |  | 0.69
|  | 20 |  |  |  |  | 210 |  |  |  |  | 0.72
|  | Nb d'essais: |  | Profondeur de macrotexture générale : | [7 empty] | 0.74
|  | 20 |  | Pourcentage de valeurs conformes: | [7 empty] | 100
4/ | CONCLUSIONS
Contrôle | [13 empty] | Nom |  | F. MONTET
Conforme | [13 empty] | Fonction |  | Technicien de laboratoire
5/ | COMMENTAIRES
Visa

## Nuit 16-171025 BBSG114 Jaurès
[5 empty] | COMPTE RENDU D'ESSAIS | [10 empty] | Villeurbanne - Tram T6N
MESURE DE LA PROFONDEUR DE MACROTEXTURE DE LA SURFACE D'UN REVETEMENT (NF EN 13036-1)
[5 empty] | PMT |  | n° | 25 | RA N63C |  |  |  | 17/10/2025
[8 empty] | Chrono | N° d'affaire |  |  |  | Date de rédaction
Laboratoire : |  |  |  |  | Laboratoire Rhône Auvergne - 29-31 rue des tâches - ZI mi-plaine - 69800 SAINT PRIEST
1/ | RENSEIGNEMENTS GENERAUX
| Opérateur : |  |  |  | F. Montet |  |  |  |  | Produit contrôlé : |  |  |  |  | BBSG 0/10 Classe 3
| Date de l'essai : |  |  |  | Nuit 16-17/10/2025 |  |  |  |  | Numéro de formule |  |  |  |  | 114
| Couche : |  |  |  | Roulement |  |  |  |  | Lieu de fabrication : |  |  |  |  | P2R
| Date de mise en œuvre : |  |  |  | Nuit 16-17/10/2025 |  |  |  |  | Epaisseur de la couche : |  |  |  |  | 5 cm
| Section contrôlée : |  |  |  | Rue Jean Jaurès |  |  |  |  | Conditions météorologiques : |  |  |  |  | Nuit
| Atelier de mise en œuvre : |  |  |  | 2 Finisseurs, Bomag bw138ad, CAT CB2.7
2/ | CRITERES DE CONFORMITE
Source des critères :
| Définition des critères / objectifs : | [5 empty] | PMT ≥ 0.4
3/ | RESULTATS DES ESSAIS |  |  |  |  | Volume de matériau utilisé: |  |  |  |  | 25 000 m3 |  |  | mm3
|  | N° essai | Profil | Position |  |  | Diamètre moyen de la tache (mm) |  |  |  |  | Profondeurs de macrotexture (mm)
0
|  | 1 |  |  |  |  | 220 |  |  |  |  | 0.66
|  | 2 |  |  |  |  | 200 |  |  |  |  | 0.8
|  | 3 |  |  |  |  | 215 |  |  |  |  | 0.69
|  | 4 |  |  |  |  | 215 |  |  |  |  | 0.69
|  | 5 |  |  |  |  | 230 |  |  |  |  | 0.6
|  | 6 |  |  |  |  | 210 |  |  |  |  | 0.72
|  | 7 |  |  |  |  | 210 |  |  |  |  | 0.72
|  | 8 |  |  |  |  | 210 |  |  |  |  | 0.72
|  | 9 |  |  |  |  | 210 |  |  |  |  | 0.72
|  | 10 |  |  |  |  | 205 |  |  |  |  | 0.76
|  | 11 |  |  |  |  | 205 |  |  |  |  | 0.76
|  | 12 |  |  |  |  | 210 |  |  |  |  | 0.72
|  | 13 |  |  |  |  | 215 |  |  |  |  | 0.69
|  | 14 |  |  |  |  | 200 |  |  |  |  | 0.8
|  | 15 |  |  |  |  | 195 |  |  |  |  | 0.84
|  | Nb d'essais: |  | Profondeur de macrotexture générale : | [7 empty] | 0.73
|  | 15 |  | Pourcentage de valeurs conformes: | [7 empty] | 100
4/ | CONCLUSIONS
Contrôle | [13 empty] | Nom |  | F. MONTET
Conforme | [13 empty] | Fonction |  | Technicien de laboratoire
5/ | COMMENTAIRES
Visa

## Nuit 15-161025 BBSG56 Jaur Arag
[5 empty] | COMPTE RENDU D'ESSAIS | [10 empty] | Villeurbanne - Tram T6N
MESURE DE LA PROFONDEUR DE MACROTEXTURE DE LA SURFACE D'UN REVETEMENT (NF EN 13036-1)
[5 empty] | PMT |  | n° | 24 | RA N63C |  |  |  | 16/10/2025
[8 empty] | Chrono | N° d'affaire |  |  |  | Date de rédaction
Laboratoire : |  |  |  |  | Laboratoire Rhône Auvergne - 29-31 rue des tâches - ZI mi-plaine - 69800 SAINT PRIEST
1/ | RENSEIGNEMENTS GENERAUX
| Opérateur : |  |  |  | F. Montet |  |  |  |  | Produit contrôlé : |  |  |  |  | BBSG 0/10 Classe 3
| Date de l'essai : |  |  |  | Nuit 15-16/10/2025 |  |  |  |  | Numéro de formule |  |  |  |  | 56
| Couche : |  |  |  | Roulement |  |  |  |  | Lieu de fabrication : |  |  |  |  | P2R
| Date de mise en œuvre : |  |  |  | Nuit 15-16/10/2025 |  |  |  |  | Epaisseur de la couche : |  |  |  |  | 5 cm
| Section contrôlée : |  |  |  | Croisement Jaurès / Arago |  |  |  |  | Conditions météorologiques : |  |  |  |  | Beau
| Atelier de mise en œuvre : |  |  |  | Finisseur Bomag BF600, Bomag bw138ad, CAT CB2.7
2/ | CRITERES DE CONFORMITE
Source des critères :
| Définition des critères / objectifs : | [5 empty] | PMT ≥ 0.4
3/ | RESULTATS DES ESSAIS |  |  |  |  | Volume de matériau utilisé: |  |  |  |  | 25 000 m3 |  |  | mm3
|  | N° essai | Profil | Position |  |  | Diamètre moyen de la tache (mm) |  |  |  |  | Profondeurs de macrotexture (mm)
0
|  | 1 |  |  |  |  | 230 |  |  |  |  | 0.6
|  | 2 |  |  |  |  | 235 |  |  |  |  | 0.58
|  | 3 |  |  |  |  | 240 |  |  |  |  | 0.55
|  | 4 |  |  |  |  | 240 |  |  |  |  | 0.55
|  | 5 |  |  |  |  | 210 |  |  |  |  | 0.72
|  | 6 |  |  |  |  | 230 |  |  |  |  | 0.6
|  | 7 |  |  |  |  | 225 |  |  |  |  | 0.63
|  | 8 |  |  |  |  | 225 |  |  |  |  | 0.63
|  | 9 |  |  |  |  | 215 |  |  |  |  | 0.69
|  | 10 |  |  |  |  | 215 |  |  |  |  | 0.69
|  | 11 |  |  |  |  | 230 |  |  |  |  | 0.6
|  | 12 |  |  |  |  | 220 |  |  |  |  | 0.66
|  | Nb d'essais: |  | Profondeur de macrotexture générale : | [7 empty] | 0.625
|  | 11 |  | Pourcentage de valeurs conformes: | [7 empty] | 100
4/ | CONCLUSIONS
Contrôle | [13 empty] | Nom |  | F. MONTET
Conforme | [13 empty] | Fonction |  | Technicien de laboratoire
5/ | COMMENTAIRES
Visa

## Nuit 15-161025 BBSG114 Jaurès
[5 empty] | COMPTE RENDU D'ESSAIS | [10 empty] | Villeurbanne - Tram T6N
MESURE DE LA PROFONDEUR DE MACROTEXTURE DE LA SURFACE D'UN REVETEMENT (NF EN 13036-1)
[5 empty] | PMT |  | n° | 23 | RA N63C |  |  |  | 16/10/2025
[8 empty] | Chrono | N° d'affaire |  |  |  | Date de rédaction
Laboratoire : |  |  |  |  | Laboratoire Rhône Auvergne - 29-31 rue des tâches - ZI mi-plaine - 69800 SAINT PRIEST
1/ | RENSEIGNEMENTS GENERAUX
| Opérateur : |  |  |  | F. Montet |  |  |  |  | Produit contrôlé : |  |  |  |  | BBSG 0/10 Classe 3
| Date de l'essai : |  |  |  | Nuit 15-16/10/2025 |  |  |  |  | Numéro de formule |  |  |  |  | 114
| Couche : |  |  |  | Roulement |  |  |  |  | Lieu de fabrication : |  |  |  |  | P2R
| Date de mise en œuvre : |  |  |  | Nuit 15-16/10/2025 |  |  |  |  | Epaisseur de la couche : |  |  |  |  | 5 cm
| Section contrôlée : |  |  |  | Rue Jean Jaurès |  |  |  |  | Conditions météorologiques : |  |  |  |  | Beau
| Atelier de mise en œuvre : |  |  |  | Finisseur Bomag BF600, Bomag bw138ad, CAT CB2.7
2/ | CRITERES DE CONFORMITE
Source des critères :
| Définition des critères / objectifs : | [5 empty] | PMT ≥ 0.4
3/ | RESULTATS DES ESSAIS |  |  |  |  | Volume de matériau utilisé: |  |  |  |  | 25 000 m3 |  |  | mm3
|  | N° essai | Profil | Position |  |  | Diamètre moyen de la tache (mm) |  |  |  |  | Profondeurs de macrotexture (mm)
0
|  | 1 |  |  |  |  | 220 |  |  |  |  | 0.66
|  | 2 |  |  |  |  | 220 |  |  |  |  | 0.66
|  | 3 |  |  |  |  | 210 |  |  |  |  | 0.72
|  | 4 |  |  |  |  | 220 |  |  |  |  | 0.66
|  | 5 |  |  |  |  | 215 |  |  |  |  | 0.69
|  | 6 |  |  |  |  | 210 |  |  |  |  | 0.72
|  | Nb d'essais: |  | Profondeur de macrotexture générale : | [7 empty] | 0.69
|  | 6 |  | Pourcentage de valeurs conformes: | [7 empty] | 100
4/ | CONCLUSIONS
Contrôle | [13 empty] | Nom |  | F. MONTET
Conforme | [13 empty] | Fonction |  | Technicien de laboratoire
5/ | COMMENTAIRES
Visa

## Nuit 10-111025 BBSG114 verl 4ao
[5 empty] | COMPTE RENDU D'ESSAIS | [10 empty] | Villeurbanne - Tram T6N
MESURE DE LA PROFONDEUR DE MACROTEXTURE DE LA SURFACE D'UN REVETEMENT (NF EN 13036-1)
[5 empty] | PMT |  | n° | 22 | RA N63C |  |  |  | 13/10/2025
[8 empty] | Chrono | N° d'affaire |  |  |  | Date de rédaction
Laboratoire : |  |  |  |  | Laboratoire Rhône Auvergne - 29-31 rue des tâches - ZI mi-plaine - 69800 SAINT PRIEST
1/ | RENSEIGNEMENTS GENERAUX
| Opérateur : |  |  |  | F. Montet |  |  |  |  | Produit contrôlé : |  |  |  |  | BBSG 0/10 Classe 3
| Date de l'essai : |  |  |  | Nuit 10-11/10/2025 |  |  |  |  | Numéro de formule |  |  |  |  | 114
| Couche : |  |  |  | Roulement |  |  |  |  | Lieu de fabrication : |  |  |  |  | P2R
| Date de mise en œuvre : |  |  |  | Nuit 10-11/10/2025 |  |  |  |  | Epaisseur de la couche : |  |  |  |  | 5 cm
| Section contrôlée : |  |  |  | Croisement 4 Août / Verlaine |  |  |  |  | Conditions météorologiques : |  |  |  |  | Nuit
| Atelier de mise en œuvre : |  |  |  | Finisseur Volvo titan P7820C, Bomag bw161ad, bomag bw120ad
2/ | CRITERES DE CONFORMITE
Source des critères :
| Définition des critères / objectifs : | [5 empty] | PMT ≥ 0.4
3/ | RESULTATS DES ESSAIS |  |  |  |  | Volume de matériau utilisé: |  |  |  |  | 25 000 m3 |  |  | mm3
|  | N° essai | Profil | Position |  |  | Diamètre moyen de la tache (mm) |  |  |  |  | Profondeurs de macrotexture (mm)
0
|  | 1 |  |  |  |  | 210 |  |  |  |  | 0.72
|  | 2 |  |  |  |  | 220 |  |  |  |  | 0.66
|  | 3 |  |  |  |  | 210 |  |  |  |  | 0.72
|  | 4 |  |  |  |  | 215 |  |  |  |  | 0.69
|  | 5 |  |  |  |  | 200 |  |  |  |  | 0.8
|  | 6 |  |  |  |  | 215 |  |  |  |  | 0.69
|  | Nb d'essais: |  | Profondeur de macrotexture générale : | [7 empty] | 0.71
|  | 6 |  | Pourcentage de valeurs conformes: | [7 empty] | 100
4/ | CONCLUSIONS
Contrôle | [13 empty] | Nom |  | F. MONTET
Conforme | [13 empty] | Fonction |  | Technicien de laboratoire
5/ | COMMENTAIRES
Visa

## Nuit 10-111025 BBSG56 verl 4ao
[5 empty] | COMPTE RENDU D'ESSAIS | [10 empty] | Villeurbanne - Tram T6N
MESURE DE LA PROFONDEUR DE MACROTEXTURE DE LA SURFACE D'UN REVETEMENT (NF EN 13036-1)
[5 empty] | PMT |  | n° | 21 | RA N63C |  |  |  | 13/10/2025
[8 empty] | Chrono | N° d'affaire |  |  |  | Date de rédaction
Laboratoire : |  |  |  |  | Laboratoire Rhône Auvergne - 29-31 rue des tâches - ZI mi-plaine - 69800 SAINT PRIEST
1/ | RENSEIGNEMENTS GENERAUX
| Opérateur : |  |  |  | F. Montet |  |  |  |  | Produit contrôlé : |  |  |  |  | BBSG 0/10 Classe 3
| Date de l'essai : |  |  |  | Nuit 10-11/10/2025 |  |  |  |  | Numéro de formule |  |  |  |  | 56
| Couche : |  |  |  | Roulement |  |  |  |  | Lieu de fabrication : |  |  |  |  | P2R
| Date de mise en œuvre : |  |  |  | Nuit 10-11/10/2025 |  |  |  |  | Epaisseur de la couche : |  |  |  |  | 5 cm
| Section contrôlée : |  |  |  | Croisement 4 août / Verlaine |  |  |  |  | Conditions météorologiques : |  |  |  |  | Nuit
| Atelier de mise en œuvre : |  |  |  | Finisseur Volvo titan P7820C, Bomag bw161ad, bomag bw120ad
2/ | CRITERES DE CONFORMITE
Source des critères :
| Définition des critères / objectifs : | [5 empty] | PMT ≥ 0.4
3/ | RESULTATS DES ESSAIS |  |  |  |  | Volume de matériau utilisé: |  |  |  |  | 25 000 m3 |  |  | mm3
|  | N° essai | Profil | Position |  |  | Diamètre moyen de la tache (mm) |  |  |  |  | Profondeurs de macrotexture (mm)
0
|  | 1 |  |  |  |  | 220 |  |  |  |  | 0.66
|  | 2 |  |  |  |  | 210 |  |  |  |  | 0.72
|  | 3 |  |  |  |  | 225 |  |  |  |  | 0.63
|  | 4 |  |  |  |  | 220 |  |  |  |  | 0.66
|  | 5 |  |  |  |  | 230 |  |  |  |  | 0.6
|  | 6 |  |  |  |  | 225 |  |  |  |  | 0.63
|  | 7 |  |  |  |  | 235 |  |  |  |  | 0.58
|  | 8 |  |  |  |  | 230 |  |  |  |  | 0.6
|  | Nb d'essais: |  | Profondeur de macrotexture générale : | [7 empty] | 0.63
|  | 8 |  | Pourcentage de valeurs conformes: | [7 empty] | 100
4/ | CONCLUSIONS
Contrôle | [13 empty] | Nom |  | F. MONTET
Conforme | [13 empty] | Fonction |  | Technicien de laboratoire
5/ | COMMENTAIRES
Visa

## 10_111025 Pinel
[5 empty] | COMPTE RENDU D'ESSAIS | [10 empty] | Villeurbanne Tram T6N
MESURE DE LA PROFONDEUR DE MACROTEXTURE DE LA SURFACE D'UN REVETEMENT (NF EN 13036-1)
[5 empty] | PMT |  | n° | 20 | RA N63C |  |  |  | 10/10/2025
[8 empty] | Chrono | N° d'affaire |  |  |  | Date de rédaction
Laboratoire : |  |  |  |  | Laboratoire Rhône Auvergne - 29-31 rue des tâches - ZI mi-plaine - 69800 SAINT PRIEST
1/ | RENSEIGNEMENTS GENERAUX
| Opérateur : |  |  |  | Sylvain LHOPITAL |  |  |  |  | Produit contrôlé : |  |  |  |  | BBSG 0/10 Classe 3
| Date de l'essai : |  |  |  | 10-11/10/2025 |  |  |  |  | Numéro de formule |  |  |  |  | 114
| Couche : |  |  |  | Roulement |  |  |  |  | Lieu de fabrication : |  |  |  |  | P2R Pusignan
| Date de mise en œuvre : |  |  |  | 10-11/10/2025 |  |  |  |  | Epaisseur de la couche : |  |  |  |  | 5 cm
| Section contrôlée : |  |  |  | Bd Pinel |  |  |  |  | Conditions météorologiques : |  |  |  |  | Beau
| Atelier de mise en œuvre : |  |  |  | Bomag BF600, Vogele Super 1300-3i, Bomag BW138AD, Cat CB2.7
2/ | CRITERES DE CONFORMITE
Source des critères :
| Définition des critères / objectifs : | [5 empty] | PMT ≥ 0.4
3/ | RESULTATS DES ESSAIS |  |  |  |  | Volume de matériau utilisé: |  |  |  |  | 25 000 m3 |  |  | mm3
|  | N° essai | Profil | Position |  |  | Diamètre moyen de la tache (mm) |  |  |  |  | Profondeurs de macrotexture (mm)
0
|  | 1 |  |  |  |  | 210 |  |  |  |  | 0.72
|  | 2 |  |  |  |  | 215 |  |  |  |  | 0.69
|  | 3 |  |  |  |  | 200 |  |  |  |  | 0.8
|  | 4 |  |  |  |  | 190 |  |  |  |  | 0.88
|  | 5 |  |  |  |  | 195 |  |  |  |  | 0.84
|  | 6 |  |  |  |  | 210 |  |  |  |  | 0.72
|  | 7 |  |  |  |  | 205 |  |  |  |  | 0.76
|  | 8 |  |  |  |  | 220 |  |  |  |  | 0.66
|  | 9 |  |  |  |  | 200 |  |  |  |  | 0.8
|  | 10 |  |  |  |  | 215 |  |  |  |  | 0.69
|  | 11 |  |  |  |  | 220 |  |  |  |  | 0.66
|  | 12 |  |  |  |  | 225 |  |  |  |  | 0.63
|  | 13 |  |  |  |  | 210 |  |  |  |  | 0.72
|  | 14 |  |  |  |  | 220 |  |  |  |  | 0.66
|  | 15 |  |  |  |  | 225 |  |  |  |  | 0.63
|  | 16 |  |  |  |  | 200 |  |  |  |  | 0.8
|  | 17 |  |  |  |  | 215 |  |  |  |  | 0.69
|  | 18 |  |  |  |  | 210 |  |  |  |  | 0.72
|  | 19 |  |  |  |  | 195 |  |  |  |  | 0.84
|  | 20 |  |  |  |  | 200 |  |  |  |  | 0.8
|  | 21 |  |  |  |  | 195 |  |  |  |  | 0.84
|  | 22 |  |  |  |  | 215 |  |  |  |  | 0.69
|  | 23 |  |  |  |  | 205 |  |  |  |  | 0.76
|  | 24 |  |  |  |  | 220 |  |  |  |  | 0.66
|  | 25 |  |  |  |  | 205 |  |  |  |  | 0.76
|  | 26 |  |  |  |  | 210 |  |  |  |  | 0.72
|  | 27 |  |  |  |  | 215 |  |  |  |  | 0.69
|  | 28 |  |  |  |  | 215 |  |  |  |  | 0.69
|  | Nb d'essais: |  | Profondeur de macrotexture générale : | [7 empty] | 0.73
|  | 28 |  | Pourcentage de valeurs conformes: | [7 empty] | 100
4/ | CONCLUSIONS
Contrôle | [13 empty] | Nom |  | Sylvain LHOPITAL
Conforme | [13 empty] | Fonction |  | Chef de section laboratoire
5/ | COMMENTAIRES
Visa

## 09_101025 Carr. Pinel Lépine
[5 empty] | COMPTE RENDU D'ESSAIS | [10 empty] | Villeurbanne Tram T6N
MESURE DE LA PROFONDEUR DE MACROTEXTURE DE LA SURFACE D'UN REVETEMENT (NF EN 13036-1)
[5 empty] | PMT |  | n° | 19 | RA N63C |  |  |  | 10/10/2025
[8 empty] | Chrono | N° d'affaire |  |  |  | Date de rédaction
Laboratoire : |  |  |  |  | Laboratoire Rhône Auvergne - 29-31 rue des tâches - ZI mi-plaine - 69800 SAINT PRIEST
1/ | RENSEIGNEMENTS GENERAUX
| Opérateur : |  |  |  | Sylvain LHOPITAL |  |  |  |  | Produit contrôlé : |  |  |  |  | BBSG 0/10 Classe 3
| Date de l'essai : |  |  |  | 09-10/10/2025 |  |  |  |  | Numéro de formule |  |  |  |  | 56
| Couche : |  |  |  | Roulement |  |  |  |  | Lieu de fabrication : |  |  |  |  | P2R Pusignan
| Date de mise en œuvre : |  |  |  | 09-10/10/2025 |  |  |  |  | Epaisseur de la couche : |  |  |  |  | 5 cm
| Section contrôlée : |  |  |  | Carrefour Pinel Lépine |  |  |  |  | Conditions météorologiques : |  |  |  |  | Beau
| Atelier de mise en œuvre : |  |  |  | Bomag BF600, Bomag BW138AD, Cat CB2.7
2/ | CRITERES DE CONFORMITE
Source des critères :
| Définition des critères / objectifs : | [5 empty] | PMT ≥ 0.4
3/ | RESULTATS DES ESSAIS |  |  |  |  | Volume de matériau utilisé: |  |  |  |  | 25 000 m3 |  |  | mm3
|  | N° essai | Profil | Position |  |  | Diamètre moyen de la tache (mm) |  |  |  |  | Profondeurs de macrotexture (mm)
0
|  | 1 |  |  |  |  | 230 |  |  |  |  | 0.6
|  | 2 |  |  |  |  | 230 |  |  |  |  | 0.6
|  | 3 |  |  |  |  | 215 |  |  |  |  | 0.69
|  | 4 |  |  |  |  | 220 |  |  |  |  | 0.66
|  | 5 |  |  |  |  | 220 |  |  |  |  | 0.66
|  | 6 |  |  |  |  | 230 |  |  |  |  | 0.6
|  | 7 |  |  |  |  | 220 |  |  |  |  | 0.66
|  | 8 |  |  |  |  | 220 |  |  |  |  | 0.66
|  | 9 |  |  |  |  | 230 |  |  |  |  | 0.6
|  | 10 |  |  |  |  | 230 |  |  |  |  | 0.6
|  | 11 |  |  |  |  | 210 |  |  |  |  | 0.72
|  | 12 |  |  |  |  | 230 |  |  |  |  | 0.6
|  | 13 |  |  |  |  | 195 |  |  |  |  | 0.84
|  | 14 |  |  |  |  | 220 |  |  |  |  | 0.66
|  | 15 |  |  |  |  | 220 |  |  |  |  | 0.66
|  | 16 |  |  |  |  | 225 |  |  |  |  | 0.63
|  | 17 |  |  |  |  | 215 |  |  |  |  | 0.69
|  | 18 |  |  |  |  | 220 |  |  |  |  | 0.66
|  | Nb d'essais: |  | Profondeur de macrotexture générale : | [7 empty] | 0.56
|  | 21 |  | Pourcentage de valeurs conformes: | [7 empty] | 85.71
4/ | CONCLUSIONS
Contrôle | [13 empty] | Nom |  | Sylvain LHOPITAL
Conforme | [13 empty] | Fonction |  | Chef de section laboratoire
5/ | COMMENTAIRES
Visa

## 08_091025 Vinatier
[5 empty] | COMPTE RENDU D'ESSAIS | [10 empty] | Villeurbanne Tram T6N
MESURE DE LA PROFONDEUR DE MACROTEXTURE DE LA SURFACE D'UN REVETEMENT (NF EN 13036-1)
[5 empty] | PMT |  | n° | 18 | RA N63C |  |  |  | 09/10/2025
[8 empty] | Chrono | N° d'affaire |  |  |  | Date de rédaction
Laboratoire : |  |  |  |  | Laboratoire Rhône Auvergne - 29-31 rue des tâches - ZI mi-plaine - 69800 SAINT PRIEST
1/ | RENSEIGNEMENTS GENERAUX
| Opérateur : |  |  |  | Sylvain LHOPITAL |  |  |  |  | Produit contrôlé : |  |  |  |  | BBSG 0/10 Classe 3
| Date de l'essai : |  |  |  | 08-09/10/2025 |  |  |  |  | Numéro de formule |  |  |  |  | 114
| Couche : |  |  |  | Roulement |  |  |  |  | Lieu de fabrication : |  |  |  |  | P2R Pusignan
| Date de mise en œuvre : |  |  |  | 08-09/10/2025 |  |  |  |  | Epaisseur de la couche : |  |  |  |  | 5 cm
| Section contrôlée : |  |  |  | Rue du Vinatier |  |  |  |  | Conditions météorologiques : |  |  |  |  | Beau
| Atelier de mise en œuvre : |  |  |  | Bomag BF600, Bomag BW138AD, Cat CB2.7
2/ | CRITERES DE CONFORMITE
Source des critères :
| Définition des critères / objectifs : | [5 empty] | PMT ≥ 0.4
3/ | RESULTATS DES ESSAIS |  |  |  |  | Volume de matériau utilisé: |  |  |  |  | 25 000 m3 |  |  | mm3
|  | N° essai | Profil | Position |  |  | Diamètre moyen de la tache (mm) |  |  |  |  | Profondeurs de macrotexture (mm)
0
|  | 1 |  |  |  |  | 200 |  |  |  |  | 0.8
|  | 2 |  |  |  |  | 220 |  |  |  |  | 0.66
|  | 3 |  |  |  |  | 200 |  |  |  |  | 0.8
|  | 4 |  |  |  |  | 210 |  |  |  |  | 0.72
|  | 5 |  |  |  |  | 220 |  |  |  |  | 0.66
|  | 6 |  |  |  |  | 205 |  |  |  |  | 0.76
|  | 7 |  |  |  |  | 210 |  |  |  |  | 0.72
|  | 8 |  |  |  |  | 200 |  |  |  |  | 0.8
|  | Nb d'essais: |  | Profondeur de macrotexture générale : | [7 empty] | 0.74
|  | 8 |  | Pourcentage de valeurs conformes: | [7 empty] | 100
4/ | CONCLUSIONS
Contrôle | [13 empty] | Nom |  | Sylvain LHOPITAL
Conforme | [13 empty] | Fonction |  | Chef de section laboratoire
5/ | COMMENTAIRES
Visa

## 08_091025 Bellevue Kimm. Balme
[5 empty] | COMPTE RENDU D'ESSAIS | [10 empty] | Villeurbanne Tram T6N
MESURE DE LA PROFONDEUR DE MACROTEXTURE DE LA SURFACE D'UN REVETEMENT (NF EN 13036-1)
[5 empty] | PMT |  | n° | 17 | RA N63C |  |  |  | 08/10/2025
[8 empty] | Chrono | N° d'affaire |  |  |  | Date de rédaction
Laboratoire : |  |  |  |  | Laboratoire Rhône Auvergne - 29-31 rue des tâches - ZI mi-plaine - 69800 SAINT PRIEST
1/ | RENSEIGNEMENTS GENERAUX
| Opérateur : |  |  |  | Sylvain LHOPITAL |  |  |  |  | Produit contrôlé : |  |  |  |  | BBSG 0/10 Classe 3
| Date de l'essai : |  |  |  | 08/10/2025 |  |  |  |  | Numéro de formule |  |  |  |  | 56
| Couche : |  |  |  | Roulement |  |  |  |  | Lieu de fabrication : |  |  |  |  | P2R Pusignan
| Date de mise en œuvre : |  |  |  | 08/10/2025 |  |  |  |  | Epaisseur de la couche : |  |  |  |  | 5 cm
| Section contrôlée : |  |  |  | Bellevue/Kimmerling/Balme |  |  |  |  | Conditions météorologiques : |  |  |  |  | Beau
| Atelier de mise en œuvre : |  |  |  | Bomag BF600, Bomag BW138AD, Cat CB2.7
2/ | CRITERES DE CONFORMITE
Source des critères :
| Définition des critères / objectifs : | [5 empty] | PMT ≥ 0.4
3/ | RESULTATS DES ESSAIS |  |  |  |  | Volume de matériau utilisé: |  |  |  |  | 25 000 m3 |  |  | mm3
|  | N° essai | Profil | Position |  |  | Diamètre moyen de la tache (mm) |  |  |  |  | Profondeurs de macrotexture (mm)
0
|  | 1 | rue de Bellevue |  |  |  | 250 |  |  |  |  | 0.51
|  | 2 |  |  |  |  | 225 |  |  |  |  | 0.63
|  | 3 |  |  |  |  | 235 |  |  |  |  | 0.58
|  | 4 |  |  |  |  | 230 |  |  |  |  | 0.6
|  | 5 |  |  |  |  | 215 |  |  |  |  | 0.69
|  | 6 | place Kimmerling |  |  |  | 230 |  |  |  |  | 0.6
|  | 7 |  |  |  |  | 220 |  |  |  |  | 0.66
|  | 8 |  |  |  |  | 220 |  |  |  |  | 0.66
|  | 9 |  |  |  |  | 205 |  |  |  |  | 0.76
|  | 10 |  |  |  |  | 250 |  |  |  |  | 0.51
|  | 11 |  |  |  |  | 230 |  |  |  |  | 0.6
|  | 12 |  |  |  |  | 200 |  |  |  |  | 0.8
|  | 13 | rue de la Balme |  |  |  | 240 |  |  |  |  | 0.55
|  | 14 |  |  |  |  | 230 |  |  |  |  | 0.6
|  | 15 |  |  |  |  | 225 |  |  |  |  | 0.63
|  | 16 | rue du Vinatier |  |  |  | 215 |  |  |  |  | 0.69
|  | 17 |  |  |  |  | 230 |  |  |  |  | 0.6
|  | 18 |  |  |  |  | 230 |  |  |  |  | 0.6
|  | Nb d'essais: |  | Profondeur de macrotexture générale : | [7 empty] | 0.63
|  | 18 |  | Pourcentage de valeurs conformes: | [7 empty] | 100
4/ | CONCLUSIONS
Contrôle | [13 empty] | Nom |  | Sylvain LHOPITAL
Conforme | [13 empty] | Fonction |  | Chef de section laboratoire
5/ | COMMENTAIRES
Visa

## 03_041025 114 Leclerc
[5 empty] | COMPTE RENDU D'ESSAIS | [10 empty] | Villeurbanne Tram T6N
MESURE DE LA PROFONDEUR DE MACROTEXTURE DE LA SURFACE D'UN REVETEMENT (NF EN 13036-1)
[5 empty] | PMT |  | n° | 16 | RA N63C |  |  |  | 03/10/2025
[8 empty] | Chrono | N° d'affaire |  |  |  | Date de rédaction
Laboratoire : |  |  |  |  | Laboratoire Rhône Auvergne - 29-31 rue des tâches - ZI mi-plaine - 69800 SAINT PRIEST
1/ | RENSEIGNEMENTS GENERAUX
| Opérateur : |  |  |  | Sylvain LHOPITAL |  |  |  |  | Produit contrôlé : |  |  |  |  | BBSG 0/10 Classe 3
| Date de l'essai : |  |  |  | 03/10/2025 |  |  |  |  | Numéro de formule |  |  |  |  | 114
| Couche : |  |  |  | Roulement |  |  |  |  | Lieu de fabrication : |  |  |  |  | P2R Pusignan
| Date de mise en œuvre : |  |  |  | 03/10/2025 |  |  |  |  | Epaisseur de la couche : |  |  |  |  | 5 cm
| Section contrôlée : |  |  |  | Av. Gal Leclerc |  |  |  |  | Conditions météorologiques : |  |  |  |  | Beau
| Atelier de mise en œuvre : |  |  |  | Bomag BF600, Bomag BW138AD, Cat CB2.7
2/ | CRITERES DE CONFORMITE
Source des critères :
| Définition des critères / objectifs : | [5 empty] | PMT ≥ 0.4
3/ | RESULTATS DES ESSAIS |  |  |  |  | Volume de matériau utilisé: |  |  |  |  | 25 000 m3 |  |  | mm3
|  | N° essai | Profil | Position |  |  | Diamètre moyen de la tache (mm) |  |  |  |  | Profondeurs de macrotexture (mm)
0
|  | 1 |  |  |  |  | 215 |  |  |  |  | 0.69
|  | 2 |  |  |  |  | 235 |  |  |  |  | 0.58
|  | 3 |  |  |  |  | 245 |  |  |  |  | 0.53
|  | 4 |  |  |  |  | 250 |  |  |  |  | 0.51
|  | 5 |  |  |  |  | 230 |  |  |  |  | 0.6
|  | 6 |  |  |  |  | 250 |  |  |  |  | 0.51
|  | 7 |  |  |  |  | 225 |  |  |  |  | 0.63
|  | 8 |  |  |  |  | 250 |  |  |  |  | 0.51
|  | 9 |  |  |  |  | 225 |  |  |  |  | 0.63
|  | 10 |  |  |  |  | 215 |  |  |  |  | 0.69
|  | 11 |  |  |  |  | 215 |  |  |  |  | 0.69
|  | 12 |  |  |  |  | 235 |  |  |  |  | 0.58
|  | 13 |  |  |  |  | 230 |  |  |  |  | 0.6
|  | 14 |  |  |  |  | 240 |  |  |  |  | 0.55
|  | 15 |  |  |  |  | 250 |  |  |  |  | 0.51
|  | 16 |  |  |  |  | 225 |  |  |  |  | 0.63
|  | 17 |  |  |  |  | 240 |  |  |  |  | 0.55
|  | 18 |  |  |  |  | 235 |  |  |  |  | 0.58
|  | 19 |  |  |  |  | 240 |  |  |  |  | 0.55
|  | 20 |  |  |  |  | 230 |  |  |  |  | 0.6
|  | 21 |  |  |  |  | 210 |  |  |  |  | 0.72
|  | 22 |  |  |  |  | 250 |  |  |  |  | 0.51
|  | 23 |  |  |  |  | 240 |  |  |  |  | 0.55
|  | 24 |  |  |  |  | 230 |  |  |  |  | 0.6
|  | Nb d'essais: |  | Profondeur de macrotexture générale : | [7 empty] | 0.5875
|  | 24 |  | Pourcentage de valeurs conformes: | [7 empty] | 100
4/ | CONCLUSIONS
Contrôle | [13 empty] | Nom |  | Sylvain LHOPITAL
Conforme | [13 empty] | Fonction |  | Chef de section laboratoire
5/ | COMMENTAIRES
Visa

## 03_041025 Leclerc
[5 empty] | COMPTE RENDU D'ESSAIS | [10 empty] | Villeurbanne Tram T6N
MESURE DE LA PROFONDEUR DE MACROTEXTURE DE LA SURFACE D'UN REVETEMENT (NF EN 13036-1)
[5 empty] | PMT |  | n° | 15 | RA N63C |  |  |  | 03/10/2025
[8 empty] | Chrono | N° d'affaire |  |  |  | Date de rédaction
Laboratoire : |  |  |  |  | Laboratoire Rhône Auvergne - 29-31 rue des tâches - ZI mi-plaine - 69800 SAINT PRIEST
1/ | RENSEIGNEMENTS GENERAUX
| Opérateur : |  |  |  | Sylvain LHOPITAL |  |  |  |  | Produit contrôlé : |  |  |  |  | BBSG 0/10 Classe 3
| Date de l'essai : |  |  |  | 03/10/2025 |  |  |  |  | Numéro de formule |  |  |  |  | 56
| Couche : |  |  |  | Roulement |  |  |  |  | Lieu de fabrication : |  |  |  |  | P2R Pusignan
| Date de mise en œuvre : |  |  |  | 03/10/2025 |  |  |  |  | Epaisseur de la couche : |  |  |  |  | 5 cm
| Section contrôlée : |  |  |  | Av. Gal Leclerc |  |  |  |  | Conditions météorologiques : |  |  |  |  | Beau
| Atelier de mise en œuvre : |  |  |  | Bomag BF600, Bomag BW138AD, Cat CB2.7
2/ | CRITERES DE CONFORMITE
Source des critères :
| Définition des critères / objectifs : | [5 empty] | PMT ≥ 0.4
3/ | RESULTATS DES ESSAIS |  |  |  |  | Volume de matériau utilisé: |  |  |  |  | 25 000 m3 |  |  | mm3
|  | N° essai | Profil | Position |  |  | Diamètre moyen de la tache (mm) |  |  |  |  | Profondeurs de macrotexture (mm)
0
|  | 1 | Plateau Leclerc/ Poizat |  |  |  | 240 |  |  |  |  | 0.55
|  | 2 |  |  |  |  | 235 |  |  |  |  | 0.58
|  | 3 |  |  |  |  | 230 |  |  |  |  | 0.6
|  | 4 |  |  |  |  | 245 |  |  |  |  | 0.53
|  | 5 |  |  |  |  | 225 |  |  |  |  | 0.63
|  | 6 |  |  |  |  | 250 |  |  |  |  | 0.51
|  | 7 |  |  |  |  | 240 |  |  |  |  | 0.55
|  | 8 |  |  |  |  | 235 |  |  |  |  | 0.58
|  | Nb d'essais: |  | Profondeur de macrotexture générale : | [7 empty] | 0.57
|  | 8 |  | Pourcentage de valeurs conformes: | [7 empty] | 100
4/ | CONCLUSIONS
Contrôle | [13 empty] | Nom |  | Sylvain LHOPITAL
Conforme | [13 empty] | Fonction |  | Chef de section laboratoire
5/ | COMMENTAIRES
Visa

## 02_031025 Leclerc
[5 empty] | COMPTE RENDU D'ESSAIS | [10 empty] | Villeurbanne Tram T6N
MESURE DE LA PROFONDEUR DE MACROTEXTURE DE LA SURFACE D'UN REVETEMENT (NF EN 13036-1)
[5 empty] | PMT |  | n° | 14 | RA N63C |  |  |  | 02/10/2025
[8 empty] | Chrono | N° d'affaire |  |  |  | Date de rédaction
Laboratoire : |  |  |  |  | Laboratoire Rhône Auvergne - 29-31 rue des tâches - ZI mi-plaine - 69800 SAINT PRIEST
1/ | RENSEIGNEMENTS GENERAUX
| Opérateur : |  |  |  | Sylvain LHOPITAL |  |  |  |  | Produit contrôlé : |  |  |  |  | BBSG 0/10 Classe 3
| Date de l'essai : |  |  |  | 02/10/2025 |  |  |  |  | Numéro de formule |  |  |  |  | 56
| Couche : |  |  |  | Roulement |  |  |  |  | Lieu de fabrication : |  |  |  |  | P2R Pusignan
| Date de mise en œuvre : |  |  |  | 02/10/2025 |  |  |  |  | Epaisseur de la couche : |  |  |  |  | 5 cm
| Section contrôlée : |  |  |  | Av. Gal Leclerc |  |  |  |  | Conditions météorologiques : |  |  |  |  | Beau
| Atelier de mise en œuvre : |  |  |  | Bomag BF600, Bomag BW138AD, Cat CB2.7
2/ | CRITERES DE CONFORMITE
Source des critères :
| Définition des critères / objectifs : | [5 empty] | PMT ≥ 0.4
3/ | RESULTATS DES ESSAIS |  |  |  |  | Volume de matériau utilisé: |  |  |  |  | 25 000 m3 |  |  | mm3
|  | N° essai | Profil | Position |  |  | Diamètre moyen de la tache (mm) |  |  |  |  | Profondeurs de macrotexture (mm)
0
|  | 1 | Plateau Leclerc/ Grandclement |  |  |  | 215 |  |  |  |  | 0.69
|  | 2 |  |  |  |  | 240 |  |  |  |  | 0.55
|  | 3 |  |  |  |  | 245 |  |  |  |  | 0.53
|  | 4 |  |  |  |  | 230 |  |  |  |  | 0.6
|  | 5 |  |  |  |  | 235 |  |  |  |  | 0.58
|  | 6 |  |  |  |  | 255 |  |  |  |  | 0.49
|  | 7 | Plateau Leclerc/ Primat |  |  |  | 220 |  |  |  |  | 0.66
|  | 8 |  |  |  |  | 225 |  |  |  |  | 0.63
|  | 9 |  |  |  |  | 230 |  |  |  |  | 0.6
|  | 10 |  |  |  |  | 230 |  |  |  |  | 0.6
|  | 11 |  |  |  |  | 220 |  |  |  |  | 0.66
|  | 12 |  |  |  |  | 215 |  |  |  |  | 0.69
|  | 13 |  |  |  |  | 225 |  |  |  |  | 0.63
|  | 14 |  |  |  |  | 215 |  |  |  |  | 0.69
|  | Nb d'essais: |  | Profondeur de macrotexture générale : | [7 empty] | 0.61
|  | 14 |  | Pourcentage de valeurs conformes: | [7 empty] | 100
4/ | CONCLUSIONS
Contrôle | [13 empty] | Nom |  | Sylvain LHOPITAL
Conforme | [13 empty] | Fonction |  | Chef de section laboratoire
5/ | COMMENTAIRES
Visa

## Nuit 02-031025 BBSG 114Florian
[5 empty] | COMPTE RENDU D'ESSAIS | [10 empty] | Villeurbanne - T6N
MESURE DE LA PROFONDEUR DE MACROTEXTURE DE LA SURFACE D'UN REVETEMENT (NF EN 13036-1)
[5 empty] | PMT |  | n° | 13 | RA N63C |  |  |  | 2025-10-03
[8 empty] | Chrono | N° d'affaire |  |  |  | Date de rédaction
Laboratoire : |  |  |  |  | Laboratoire Rhône Auvergne - 29-31 rue des tâches - ZI mi-plaine - 69800 SAINT PRIEST
1/ | RENSEIGNEMENTS GENERAUX
| Opérateur : |  |  |  | F. Montet |  |  |  |  | Produit contrôlé : |  |  |  |  | BBSG 0/10 Classe 3
| Date de l'essai : |  |  |  | Nuit 02-03/10/2025 |  |  |  |  | Numéro de formule |  |  |  |  | 114
| Couche : |  |  |  | Roulement |  |  |  |  | Lieu de fabrication : |  |  |  |  | P2R
| Date de mise en œuvre : |  |  |  | Nuit 02-03/10/2025 |  |  |  |  | Epaisseur de la couche : |  |  |  |  | 5 cm
| Section contrôlée : |  |  |  | Rue Florian et St Exupery entre Lafontaine et Jaurès |  |  |  |  | Conditions météorologiques : |  |  |  |  | Beau
| Atelier de mise en œuvre : |  |  |  | Finisseur Volvo titan P7820C, Bomag bw161ad, Amman ARX 26-1
2/ | CRITERES DE CONFORMITE
Source des critères :
| Définition des critères / objectifs : | [5 empty] | PMT ≥ 0.4
3/ | RESULTATS DES ESSAIS |  |  |  |  | Volume de matériau utilisé: |  |  |  |  | 25 000 m3 |  |  | mm3
|  | N° essai | Profil | Position |  |  | Diamètre moyen de la tache (mm) |  |  |  |  | Profondeurs de macrotexture (mm)
0
|  | 1 |  |  |  |  | 205 |  |  |  |  | 0.76
|  | 2 |  |  |  |  | 220 |  |  |  |  | 0.66
|  | 3 |  |  |  |  | 225 |  |  |  |  | 0.63
|  | 4 |  |  |  |  | 230 |  |  |  |  | 0.6
|  | 5 |  |  |  |  | 220 |  |  |  |  | 0.66
|  | 6 |  |  |  |  | 230 |  |  |  |  | 0.6
|  | 7 |  |  |  |  | 215 |  |  |  |  | 0.69
|  | 8 |  |  |  |  | 210 |  |  |  |  | 0.72
|  | 9 |  |  |  |  | 225 |  |  |  |  | 0.63
|  | 10 |  |  |  |  | 225 |  |  |  |  | 0.63
|  | 11 |  |  |  |  | 210 |  |  |  |  | 0.72
|  | 12 |  |  |  |  | 220 |  |  |  |  | 0.66
|  | 13 |  |  |  |  | 220 |  |  |  |  | 0.66
|  | 14 |  |  |  |  | 220 |  |  |  |  | 0.66
|  | 15 |  |  |  |  | 215 |  |  |  |  | 0.69
|  | 16 |  |  |  |  | 225 |  |  |  |  | 0.63
|  | 17 |  |  |  |  | 220 |  |  |  |  | 0.66
|  | 18 |  |  |  |  | 225 |  |  |  |  | 0.63
|  | 19 |  |  |  |  | 230 |  |  |  |  | 0.6
|  | 20 |  |  |  |  | 240 |  |  |  |  | 0.55
|  | 21 |  |  |  |  | 240 |  |  |  |  | 0.55
|  | 22 |  |  |  |  | 220 |  |  |  |  | 0.66
|  | 23 |  |  |  |  | 210 |  |  |  |  | 0.72
|  | 24 |  |  |  |  | 205 |  |  |  |  | 0.76
|  | Nb d'essais: |  | Profondeur de macrotexture générale : | [7 empty] | 0.66
|  | 24 |  | Pourcentage de valeurs conformes: | [7 empty] | 100
4/ | CONCLUSIONS
Contrôle | [13 empty] | Nom |  | F. MONTET
Conforme | [13 empty] | Fonction |  | Technicien de laboratoire
5/ | COMMENTAIRES
Visa

## Nuit 01-021025 BBSG 56 Flo St E
[5 empty] | COMPTE RENDU D'ESSAIS | [10 empty] | Villeurbanne - T6N
MESURE DE LA PROFONDEUR DE MACROTEXTURE DE LA SURFACE D'UN REVETEMENT (NF EN 13036-1)
[5 empty] | PMT |  | n° | 12 | RA N63C |  |  |  | 2025-10-02
[8 empty] | Chrono | N° d'affaire |  |  |  | Date de rédaction
Laboratoire : |  |  |  |  | Laboratoire Rhône Auvergne - 29-31 rue des tâches - ZI mi-plaine - 69800 SAINT PRIEST
1/ | RENSEIGNEMENTS GENERAUX
| Opérateur : |  |  |  | F. Montet |  |  |  |  | Produit contrôlé : |  |  |  |  | BBSG 0/10 Classe 3
| Date de l'essai : |  |  |  | Nuit 01-02/10/2025 |  |  |  |  | Numéro de formule |  |  |  |  | 56
| Couche : |  |  |  | Roulement |  |  |  |  | Lieu de fabrication : |  |  |  |  | P2R
| Date de mise en œuvre : |  |  |  | Nuit 01-02/10/2025 |  |  |  |  | Epaisseur de la couche : |  |  |  |  | 5 cm
| Section contrôlée : |  |  |  | Voir ci-dessous |  |  |  |  | Conditions météorologiques : |  |  |  |  | Beau
| Atelier de mise en œuvre : |  |  |  | Finisseur Volvo titan P7820C, Bomag bw161ad, Amman ARX 26-1
2/ | CRITERES DE CONFORMITE
Source des critères :
| Définition des critères / objectifs : | [5 empty] | PMT ≥ 0.4
3/ | RESULTATS DES ESSAIS |  |  |  |  | Volume de matériau utilisé: |  |  |  |  | 25 000 m3 |  |  | mm3
|  | N° essai | Profil | Position |  |  | Diamètre moyen de la tache (mm) |  |  |  |  | Profondeurs de macrotexture (mm)
0
|  | 1 | Croisement Lafontaine/ Florian |  |  |  | 230 |  |  |  |  | 0.6
|  | 2 |  |  |  |  | 240 |  |  |  |  | 0.55
|  | 3 |  |  |  |  | 240 |  |  |  |  | 0.55
|  | 4 |  |  |  |  | 225 |  |  |  |  | 0.63
|  | 5 |  |  |  |  | 240 |  |  |  |  | 0.55
|  | 6 |  |  |  |  | 235 |  |  |  |  | 0.58
|  | 7 | Croisement Florian / Levant |  |  |  | 235 |  |  |  |  | 0.58
|  | 8 |  |  |  |  | 245 |  |  |  |  | 0.53
|  | 9 | Croisement Jaurès/ St Exupery |  |  |  | 255 |  |  |  |  | 0.49
|  | 10 |  |  |  |  | 230 |  |  |  |  | 0.6
|  | 11 |  |  |  |  | 235 |  |  |  |  | 0.58
|  | 12 |  |  |  |  | 220 |  |  |  |  | 0.66
|  | 13 |  |  |  |  | 230 |  |  |  |  | 0.6
|  | 14 | Croisement Jaurès / Braille |  |  |  | 220 |  |  |  |  | 0.66
|  | 15 |  |  |  |  | 225 |  |  |  |  | 0.63
|  | 16 |  |  |  |  | 245 |  |  |  |  | 0.53
|  | Nb d'essais: |  | Profondeur de macrotexture générale : | [7 empty] | 0.58
|  | 16 |  | Pourcentage de valeurs conformes: | [7 empty] | 100
4/ | CONCLUSIONS
Contrôle | [13 empty] | Nom |  | F. MONTET
Conforme | [13 empty] | Fonction |  | Technicien de laboratoire
5/ | COMMENTAIRES
Visa

## 01_021025 Kimmerling Vinatier
[5 empty] | COMPTE RENDU D'ESSAIS | [10 empty] | Villeurbanne Tram T6N
MESURE DE LA PROFONDEUR DE MACROTEXTURE DE LA SURFACE D'UN REVETEMENT (NF EN 13036-1)
[5 empty] | PMT |  | n° | 11 | RA N63C |  |  |  | 02/10/2025
[8 empty] | Chrono | N° d'affaire |  |  |  | Date de rédaction
Laboratoire : |  |  |  |  | Laboratoire Rhône Auvergne - 29-31 rue des tâches - ZI mi-plaine - 69800 SAINT PRIEST
1/ | RENSEIGNEMENTS GENERAUX
| Opérateur : |  |  |  | Sylvain LHOPITAL |  |  |  |  | Produit contrôlé : |  |  |  |  | BBSG 0/10 Classe 3
| Date de l'essai : |  |  |  | 02/10/2025 |  |  |  |  | Numéro de formule |  |  |  |  | 56
| Couche : |  |  |  | Roulement |  |  |  |  | Lieu de fabrication : |  |  |  |  | P2R Pusignan
| Date de mise en œuvre : |  |  |  | 02/10/2025 |  |  |  |  | Epaisseur de la couche : |  |  |  |  | 5 cm
| Section contrôlée : |  |  |  | Kimmerling Buisson Vitton Vinatier |  |  |  |  | Conditions météorologiques : |  |  |  |  | Beau
| Atelier de mise en œuvre : |  |  |  | Bomag BF600, Bomag BW138AD, Cat CB2.7
2/ | CRITERES DE CONFORMITE
Source des critères :
| Définition des critères / objectifs : | [5 empty] | PMT ≥ 0.4
3/ | RESULTATS DES ESSAIS |  |  |  |  | Volume de matériau utilisé: |  |  |  |  | 25 000 m3 |  |  | mm3
|  | N° essai | Profil | Position |  |  | Diamètre moyen de la tache (mm) |  |  |  |  | Profondeurs de macrotexture (mm)
0
|  | 1 |  |  |  |  | 235 |  |  |  |  | 0.58
|  | 2 |  |  |  |  | 250 |  |  |  |  | 0.51
|  | 3 |  |  |  |  | 220 |  |  |  |  | 0.66
|  | 4 |  |  |  |  | 240 |  |  |  |  | 0.55
|  | 5 |  |  |  |  | 210 |  |  |  |  | 0.72
|  | 6 |  |  |  |  | 215 |  |  |  |  | 0.69
|  | 7 |  |  |  |  | 230 |  |  |  |  | 0.6
|  | 8 |  |  |  |  | 235 |  |  |  |  | 0.58
|  | 9 |  |  |  |  | 240 |  |  |  |  | 0.55
|  | 10 |  |  |  |  | 245 |  |  |  |  | 0.53
|  | Nb d'essais: |  | Profondeur de macrotexture générale : | [7 empty] | 0.6
|  | 10 |  | Pourcentage de valeurs conformes: | [7 empty] | 100
4/ | CONCLUSIONS
Contrôle | [13 empty] | Nom |  | Sylvain LHOPITAL
Conforme | [13 empty] | Fonction |  | Chef de section laboratoire
5/ | COMMENTAIRES
Visa

## 01_021025 Kimmerling Decorps
[5 empty] | COMPTE RENDU D'ESSAIS | [10 empty] | Villeurbanne Tram T6N
MESURE DE LA PROFONDEUR DE MACROTEXTURE DE LA SURFACE D'UN REVETEMENT (NF EN 13036-1)
[5 empty] | PMT |  | n° | 10 | RA N63C |  |  |  | 01/10/2025
[8 empty] | Chrono | N° d'affaire |  |  |  | Date de rédaction
Laboratoire : |  |  |  |  | Laboratoire Rhône Auvergne - 29-31 rue des tâches - ZI mi-plaine - 69800 SAINT PRIEST
1/ | RENSEIGNEMENTS GENERAUX
| Opérateur : |  |  |  | Sylvain LHOPITAL |  |  |  |  | Produit contrôlé : |  |  |  |  | BBSG 0/10 Classe 3
| Date de l'essai : |  |  |  | 01/10/2025 |  |  |  |  | Numéro de formule |  |  |  |  | 56
| Couche : |  |  |  | Roulement |  |  |  |  | Lieu de fabrication : |  |  |  |  | P2R Pusignan
| Date de mise en œuvre : |  |  |  | 01/10/2025 |  |  |  |  | Epaisseur de la couche : |  |  |  |  | 5 cm
| Section contrôlée : |  |  |  | Kimmerling Decorps |  |  |  |  | Conditions météorologiques : |  |  |  |  | Beau
| Atelier de mise en œuvre : |  |  |  | Bomag BF600, Bomag BW138AD, Cat CB2.7
2/ | CRITERES DE CONFORMITE
Source des critères :
| Définition des critères / objectifs : | [5 empty] | PMT ≥ 0.4
3/ | RESULTATS DES ESSAIS |  |  |  |  | Volume de matériau utilisé: |  |  |  |  | 25 000 m3 |  |  | mm3
|  | N° essai | Profil | Position |  |  | Diamètre moyen de la tache (mm) |  |  |  |  | Profondeurs de macrotexture (mm)
0
|  | 1 |  |  |  |  | 190 |  |  |  |  | 0.88
|  | 2 |  |  |  |  | 215 |  |  |  |  | 0.69
|  | 3 |  |  |  |  | 220 |  |  |  |  | 0.66
|  | 4 |  |  |  |  | 240 |  |  |  |  | 0.55
|  | 5 |  |  |  |  | 190 |  |  |  |  | 0.88
|  | 6 |  |  |  |  | 240 |  |  |  |  | 0.55
|  | 7 |  |  |  |  | 230 |  |  |  |  | 0.6
|  | 8 |  |  |  |  | 245 |  |  |  |  | 0.53
|  | 9 |  |  |  |  | 250 |  |  |  |  | 0.51
|  | 10 |  |  |  |  | 260 |  |  |  |  | 0.47
|  | 11 |  |  |  |  | 235 |  |  |  |  | 0.58
|  | 12 |  |  |  |  | 235 |  |  |  |  | 0.58
|  | 13 |  |  |  |  | 250 |  |  |  |  | 0.51
|  | 14 |  |  |  |  | 230 |  |  |  |  | 0.6
|  | 15 |  |  |  |  | 205 |  |  |  |  | 0.76
|  | 16 |  |  |  |  | 240 |  |  |  |  | 0.55
|  | 17 |  |  |  |  | 240 |  |  |  |  | 0.55
|  | 18 |  |  |  |  | 220 |  |  |  |  | 0.66
|  | 19 |  |  |  |  | 225 |  |  |  |  | 0.63
|  | 20 |  |  |  |  | 215 |  |  |  |  | 0.69
|  | Nb d'essais: |  | Profondeur de macrotexture générale : | [7 empty] | 0.6215
|  | 20 |  | Pourcentage de valeurs conformes: | [7 empty] | 100
4/ | CONCLUSIONS
Contrôle | [13 empty] | Nom |  | Sylvain LHOPITAL
Conforme | [13 empty] | Fonction |  | Chef de section laboratoire
5/ | COMMENTAIRES
Visa

## Nuit 30-011025 BBSG 114 11 nov
[5 empty] | COMPTE RENDU D'ESSAIS | [10 empty] | Villeurbanne - T6N
MESURE DE LA PROFONDEUR DE MACROTEXTURE DE LA SURFACE D'UN REVETEMENT (NF EN 13036-1)
[5 empty] | PMT |  | n° | 9 | RA N63C |  |  |  | 2025-10-01
[8 empty] | Chrono | N° d'affaire |  |  |  | Date de rédaction
Laboratoire : |  |  |  |  | Laboratoire Rhône Auvergne - 29-31 rue des tâches - ZI mi-plaine - 69800 SAINT PRIEST
1/ | RENSEIGNEMENTS GENERAUX
| Opérateur : |  |  |  | F. Montet |  |  |  |  | Produit contrôlé : |  |  |  |  | BBSG 0/10 Classe 3
| Date de l'essai : |  |  |  | Nuit 30-01/10/2025 |  |  |  |  | Numéro de formule |  |  |  |  | 114
| Couche : |  |  |  | Roulement |  |  |  |  | Lieu de fabrication : |  |  |  |  | P2R
| Date de mise en œuvre : |  |  |  | Nuit 30-01/10/2025 |  |  |  |  | Epaisseur de la couche : |  |  |  |  | 5 cm
| Section contrôlée : |  |  |  | Boulevard du 11 novembre |  |  |  |  | Conditions météorologiques : |  |  |  |  | Beau
| Atelier de mise en œuvre : |  |  |  | 2 finisseurs, Amman ARX 26-1, Bomag BW161AD
2/ | CRITERES DE CONFORMITE
Source des critères :
| Définition des critères / objectifs : | [5 empty] | PMT ≥ 0.4
3/ | RESULTATS DES ESSAIS |  |  |  |  | Volume de matériau utilisé: |  |  |  |  | 25 000 m3 |  |  | mm3
|  | N° essai | Profil | Position |  |  | Diamètre moyen de la tache (mm) |  |  |  |  | Profondeurs de macrotexture (mm)
0
|  | 1 |  |  |  |  | 230 |  |  |  |  | 0.6
|  | 2 |  |  |  |  | 215 |  |  |  |  | 0.69
|  | 3 |  |  |  |  | 215 |  |  |  |  | 0.69
|  | 4 |  |  |  |  | 210 |  |  |  |  | 0.72
|  | 5 |  |  |  |  | 205 |  |  |  |  | 0.76
|  | 6 |  |  |  |  | 200 |  |  |  |  | 0.8
|  | 7 |  |  |  |  | 225 |  |  |  |  | 0.63
|  | 8 |  |  |  |  | 210 |  |  |  |  | 0.72
|  | 9 |  |  |  |  | 210 |  |  |  |  | 0.72
|  | 10 |  |  |  |  | 220 |  |  |  |  | 0.66
|  | Nb d'essais: |  | Profondeur de macrotexture générale : | [7 empty] | 0.7
|  | 10 |  | Pourcentage de valeurs conformes: | [7 empty] | 100
4/ | CONCLUSIONS
Contrôle | [13 empty] | Nom |  | F. MONTET
Conforme | [13 empty] | Fonction |  | Technicien de laboratoire
5/ | COMMENTAIRES
Visa

## Nuit 30-011025 BBSG 56 11 Nov B
[5 empty] | COMPTE RENDU D'ESSAIS | [10 empty] | Villeurbanne - T6N
MESURE DE LA PROFONDEUR DE MACROTEXTURE DE LA SURFACE D'UN REVETEMENT (NF EN 13036-1)
[5 empty] | PMT |  | n° | 8 | RA N63C |  |  |  | 2025-10-01
[8 empty] | Chrono | N° d'affaire |  |  |  | Date de rédaction
Laboratoire : |  |  |  |  | Laboratoire Rhône Auvergne - 29-31 rue des tâches - ZI mi-plaine - 69800 SAINT PRIEST
1/ | RENSEIGNEMENTS GENERAUX
| Opérateur : |  |  |  | F. Montet |  |  |  |  | Produit contrôlé : |  |  |  |  | BBSG 0/10 Classe 3
| Date de l'essai : |  |  |  | Nuit 30-01/10/2025 |  |  |  |  | Numéro de formule |  |  |  |  | 56
| Couche : |  |  |  | Roulement |  |  |  |  | Lieu de fabrication : |  |  |  |  | P2R
| Date de mise en œuvre : |  |  |  | Nuit 30-01/10/2025 |  |  |  |  | Epaisseur de la couche : |  |  |  |  | 5 cm
| Section contrôlée : |  |  |  | Croisement 11 novembre / Gaston Berger |  |  |  |  | Conditions météorologiques : |  |  |  |  | Beau
| Atelier de mise en œuvre : |  |  |  | 2 finisseurs, Amman ARX 26-1, Bomag BW161AD
2/ | CRITERES DE CONFORMITE
Source des critères :
| Définition des critères / objectifs : | [5 empty] | PMT ≥ 0.4
3/ | RESULTATS DES ESSAIS |  |  |  |  | Volume de matériau utilisé: |  |  |  |  | 25 000 m3 |  |  | mm3
|  | N° essai | Profil | Position |  |  | Diamètre moyen de la tache (mm) |  |  |  |  | Profondeurs de macrotexture (mm)
0
|  | 1 |  |  |  |  | 245 |  |  |  |  | 0.53
|  | 2 |  |  |  |  | 245 |  |  |  |  | 0.53
|  | 3 |  |  |  |  | 245 |  |  |  |  | 0.53
|  | 4 |  |  |  |  | 235 |  |  |  |  | 0.58
|  | 5 |  |  |  |  | 215 |  |  |  |  | 0.69
|  | 6 |  |  |  |  | 215 |  |  |  |  | 0.69
|  | 7 |  |  |  |  | 240 |  |  |  |  | 0.55
|  | 8 |  |  |  |  | 225 |  |  |  |  | 0.63
|  | 9 |  |  |  |  | 205 |  |  |  |  | 0.76
|  | 10 |  |  |  |  | 230 |  |  |  |  | 0.6
|  | 11 |  |  |  |  | 225 |  |  |  |  | 0.63
|  | 12 |  |  |  |  | 220 |  |  |  |  | 0.66
|  | 13 |  |  |  |  | 230 |  |  |  |  | 0.6
|  | 14 |  |  |  |  | 235 |  |  |  |  | 0.58
|  | 15 |  |  |  |  | 250 |  |  |  |  | 0.51
|  | Nb d'essais: |  | Profondeur de macrotexture générale : | [7 empty] | 0.6
|  | 15 |  | Pourcentage de valeurs conformes: | [7 empty] | 100
4/ | CONCLUSIONS
Contrôle | [13 empty] | Nom |  | F. MONTET
Conforme | [13 empty] | Fonction |  | Technicien de laboratoire
5/ | COMMENTAIRES
Visa

## 29_300925 G. Berger
[5 empty] | COMPTE RENDU D'ESSAIS | [10 empty] | Villeurbanne Tram T6N
MESURE DE LA PROFONDEUR DE MACROTEXTURE DE LA SURFACE D'UN REVETEMENT (NF EN 13036-1)
[5 empty] | PMT |  | n° | 7 | RA N63C |  |  |  | 30/09/2025
[8 empty] | Chrono | N° d'affaire |  |  |  | Date de rédaction
Laboratoire : |  |  |  |  | Laboratoire Rhône Auvergne - 29-31 rue des tâches - ZI mi-plaine - 69800 SAINT PRIEST
1/ | RENSEIGNEMENTS GENERAUX
| Opérateur : |  |  |  | Sylvain LHOPITAL |  |  |  |  | Produit contrôlé : |  |  |  |  | BBSG 0/10 Classe 3
| Date de l'essai : |  |  |  | 30/09/2025 |  |  |  |  | Numéro de formule |  |  |  |  | 114
| Couche : |  |  |  | Roulement |  |  |  |  | Lieu de fabrication : |  |  |  |  | P2R Pusignan
| Date de mise en œuvre : |  |  |  | 30/09/2025 |  |  |  |  | Epaisseur de la couche : |  |  |  |  | 5 cm
| Section contrôlée : |  |  |  | Av. G. Berger |  |  |  |  | Conditions météorologiques : |  |  |  |  | Beau
| Atelier de mise en œuvre : |  |  |  | Volvo P7820C, Vogele Super 1300-3i, Bomag BW161AD0, Ammann ARX 26.1
2/ | CRITERES DE CONFORMITE
Source des critères :
| Définition des critères / objectifs : | [5 empty] | PMT ≥ 0.4
3/ | RESULTATS DES ESSAIS |  |  |  |  | Volume de matériau utilisé: |  |  |  |  | 25 000 m3 |  |  | mm3
|  | N° essai | Profil | Position |  |  | Diamètre moyen de la tache (mm) |  |  |  |  | Profondeurs de macrotexture (mm)
0
|  | 1 |  |  |  |  | 210 |  |  |  |  | 0.72
|  | 2 |  |  |  |  | 205 |  |  |  |  | 0.76
|  | 3 |  |  |  |  | 230 |  |  |  |  | 0.6
|  | 4 |  |  |  |  | 230 |  |  |  |  | 0.6
|  | 5 |  |  |  |  | 190 |  |  |  |  | 0.88
|  | 6 |  |  |  |  | 215 |  |  |  |  | 0.69
|  | 7 |  |  |  |  | 220 |  |  |  |  | 0.66
|  | 8 |  |  |  |  | 210 |  |  |  |  | 0.72
|  | 9 |  |  |  |  | 210 |  |  |  |  | 0.72
|  | 10 |  |  |  |  | 200 |  |  |  |  | 0.8
|  | 11 |  |  |  |  | 210 |  |  |  |  | 0.72
|  | 12 |  |  |  |  | 200 |  |  |  |  | 0.8
|  | 13 |  |  |  |  | 200 |  |  |  |  | 0.8
|  | 14 |  |  |  |  | 215 |  |  |  |  | 0.69
|  | 15 |  |  |  |  | 220 |  |  |  |  | 0.66
|  | Nb d'essais: |  | Profondeur de macrotexture générale : | [7 empty] | 0.72
|  | 15 |  | Pourcentage de valeurs conformes: | [7 empty] | 100
4/ | CONCLUSIONS
Contrôle | [13 empty] | Nom |  | Sylvain LHOPITAL
Conforme | [13 empty] | Fonction |  | Chef de section laboratoire
5/ | COMMENTAIRES
Visa

## Nuit 26-270925 BBSG 114 Genas
[5 empty] | COMPTE RENDU D'ESSAIS | [10 empty] | Villeurbanne - Tram T6N
MESURE DE LA PROFONDEUR DE MACROTEXTURE DE LA SURFACE D'UN REVETEMENT (NF EN 13036-1)
[5 empty] | PMT |  | n° | 6 | RA N63C |  |  |  | 29/09/2025
[8 empty] | Chrono | N° d'affaire |  |  |  | Date de rédaction
Laboratoire : |  |  |  |  | Laboratoire Rhône Auvergne - 29-31 rue des tâches - ZI mi-plaine - 69800 SAINT PRIEST
1/ | RENSEIGNEMENTS GENERAUX
| Opérateur : |  |  |  | F. Montet |  |  |  |  | Produit contrôlé : |  |  |  |  | BBSG 0/10 Classe 3
| Date de l'essai : |  |  |  | Nuit 26-27/09/2025 |  |  |  |  | Numéro de formule |  |  |  |  | 114
| Couche : |  |  |  | Roulement |  |  |  |  | Lieu de fabrication : |  |  |  |  | P2R
| Date de mise en œuvre : |  |  |  | Nuit 26-27/09/2025 |  |  |  |  | Epaisseur de la couche : |  |  |  |  | 5 cm
| Section contrôlée : |  |  |  | Route de Genas entre De Wett et Decorps |  |  |  |  | Conditions météorologiques : |  |  |  |  | Nuit
| Atelier de mise en œuvre : |  |  |  | Finisseur Bomag BF600, Bomag BW138AD
2/ | CRITERES DE CONFORMITE
Source des critères :
| Définition des critères / objectifs : | [5 empty] | PMT ≥ 0.4
3/ | RESULTATS DES ESSAIS |  |  |  |  | Volume de matériau utilisé: |  |  |  |  | 25 000 m3 |  |  | mm3
|  | N° essai | Profil | Position |  |  | Diamètre moyen de la tache (mm) |  |  |  |  | Profondeurs de macrotexture (mm)
0
|  | 1 |  |  |  |  | 225 |  |  |  |  | 0.63
|  | 2 |  |  |  |  | 215 |  |  |  |  | 0.69
|  | 3 |  |  |  |  | 200 |  |  |  |  | 0.8
|  | 4 |  |  |  |  | 225 |  |  |  |  | 0.63
|  | 5 |  |  |  |  | 245 |  |  |  |  | 0.53
|  | 6 |  |  |  |  | 225 |  |  |  |  | 0.63
|  | 7 |  |  |  |  | 215 |  |  |  |  | 0.69
|  | 8 |  |  |  |  | 240 |  |  |  |  | 0.55
|  | 9 |  |  |  |  | 200 |  |  |  |  | 0.8
|  | 10 |  |  |  |  | 220 |  |  |  |  | 0.66
|  | 11 |  |  |  |  | 230 |  |  |  |  | 0.6
|  | 12 |  |  |  |  | 210 |  |  |  |  | 0.72
|  | Nb d'essais: |  | Profondeur de macrotexture générale : | [7 empty] | 0.66
|  | 12 |  | Pourcentage de valeurs conformes: | [7 empty] | 100
4/ | CONCLUSIONS
Contrôle | [13 empty] | Nom |  | F. MONTET
Conforme | [13 empty] | Fonction |  | Technicien de laboratoire
5/ | COMMENTAIRES
Visa

## Nuit 25-260925 BBSG 56 De Wett
[5 empty] | COMPTE RENDU D'ESSAIS | [10 empty] | Villeurbanne - Tram T6N
MESURE DE LA PROFONDEUR DE MACROTEXTURE DE LA SURFACE D'UN REVETEMENT (NF EN 13036-1)
[5 empty] | PMT |  | n° | 5 | RA N63C |  |  |  | 26/09/2025
[8 empty] | Chrono | N° d'affaire |  |  |  | Date de rédaction
Laboratoire : |  |  |  |  | Laboratoire Rhône Auvergne - 29-31 rue des tâches - ZI mi-plaine - 69800 SAINT PRIEST
1/ | RENSEIGNEMENTS GENERAUX
| Opérateur : |  |  |  | F. Montet |  |  |  |  | Produit contrôlé : |  |  |  |  | BBSG 0/10 Classe 3
| Date de l'essai : |  |  |  | Nuit 25-26/09/2025 |  |  |  |  | Numéro de formule |  |  |  |  | 56
| Couche : |  |  |  | Roulement |  |  |  |  | Lieu de fabrication : |  |  |  |  | P2R
| Date de mise en œuvre : |  |  |  | Nuit 25-26/09/2025 |  |  |  |  | Epaisseur de la couche : |  |  |  |  | 5 cm
| Section contrôlée : |  |  |  | Carrefour De Wett / Genas |  |  |  |  | Conditions météorologiques : |  |  |  |  | Nuit
| Atelier de mise en œuvre : |  |  |  | Finisseur Bomag BF600, Bomag BW138AD
2/ | CRITERES DE CONFORMITE
Source des critères :
| Définition des critères / objectifs : | [5 empty] | PMT ≥ 0.4
3/ | RESULTATS DES ESSAIS |  |  |  |  | Volume de matériau utilisé: |  |  |  |  | 25 000 m3 |  |  | mm3
|  | N° essai | Profil | Position |  |  | Diamètre moyen de la tache (mm) |  |  |  |  | Profondeurs de macrotexture (mm)
0
|  | 1 |  |  |  |  | 245 |  |  |  |  | 0.53
|  | 2 |  |  |  |  | 240 |  |  |  |  | 0.55
|  | 3 |  |  |  |  | 245 |  |  |  |  | 0.53
|  | 4 |  |  |  |  | 250 |  |  |  |  | 0.51
|  | 5 |  |  |  |  | 250 |  |  |  |  | 0.51
|  | 6 |  |  |  |  | 230 |  |  |  |  | 0.6
|  | 7 |  |  |  |  | 225 |  |  |  |  | 0.63
|  | 8 |  |  |  |  | 215 |  |  |  |  | 0.69
|  | Nb d'essais: |  | Profondeur de macrotexture générale : | [7 empty] | 0.57
|  | 8 |  | Pourcentage de valeurs conformes: | [7 empty] | 100
4/ | CONCLUSIONS
Contrôle | [13 empty] | Nom |  | F. MONTET
Conforme | [13 empty] | Fonction |  | Technicien de laboratoire
5/ | COMMENTAIRES
Visa

## Nuit 25-260925 BBSG 114 Poupo
[5 empty] | COMPTE RENDU D'ESSAIS | [10 empty] | Villeurbanne - Tram T6N
MESURE DE LA PROFONDEUR DE MACROTEXTURE DE LA SURFACE D'UN REVETEMENT (NF EN 13036-1)
[5 empty] | PMT |  | n° | 4 | RA N63C |  |  |  | 26/09/2025
[8 empty] | Chrono | N° d'affaire |  |  |  | Date de rédaction
Laboratoire : |  |  |  |  | Laboratoire Rhône Auvergne - 29-31 rue des tâches - ZI mi-plaine - 69800 SAINT PRIEST
1/ | RENSEIGNEMENTS GENERAUX
| Opérateur : |  |  |  | F. Montet |  |  |  |  | Produit contrôlé : |  |  |  |  | BBSG 0/10 Classe 3
| Date de l'essai : |  |  |  | Nuit 25-26/09/2025 |  |  |  |  | Numéro de formule |  |  |  |  | 114
| Couche : |  |  |  | Roulement |  |  |  |  | Lieu de fabrication : |  |  |  |  | P2R
| Date de mise en œuvre : |  |  |  | Nuit 25-26/09/2025 |  |  |  |  | Epaisseur de la couche : |  |  |  |  | 5 cm
| Section contrôlée : |  |  |  | Rue de la Pouponnière |  |  |  |  | Conditions météorologiques : |  |  |  |  | Nuit
| Atelier de mise en œuvre : |  |  |  | Finisseur Bomag BF600, Bomag BW138AD
2/ | CRITERES DE CONFORMITE
Source des critères :
| Définition des critères / objectifs : | [5 empty] | PMT ≥ 0.4
3/ | RESULTATS DES ESSAIS |  |  |  |  | Volume de matériau utilisé: |  |  |  |  | 25 000 m3 |  |  | mm3
|  | N° essai | Profil | Position |  |  | Diamètre moyen de la tache (mm) |  |  |  |  | Profondeurs de macrotexture (mm)
0
|  | 1 |  |  |  |  | 215 |  |  |  |  | 0.69
|  | 2 |  |  |  |  | 245 |  |  |  |  | 0.53
|  | 3 |  |  |  |  | 225 |  |  |  |  | 0.63
|  | 4 |  |  |  |  | 205 |  |  |  |  | 0.76
|  | Nb d'essais: |  | Profondeur de macrotexture générale : | [7 empty] | 0.65
|  | 4 |  | Pourcentage de valeurs conformes: | [7 empty] | 100
4/ | CONCLUSIONS
Contrôle | [13 empty] | Nom |  | F. MONTET
Conforme | [13 empty] | Fonction |  | Technicien de laboratoire
5/ | COMMENTAIRES
Visa

## Nuit 24-25095 BBSG Genas
[5 empty] | COMPTE RENDU D'ESSAIS | [10 empty] | Villeurbanne - Tram T6N
MESURE DE LA PROFONDEUR DE MACROTEXTURE DE LA SURFACE D'UN REVETEMENT (NF EN 13036-1)
[5 empty] | PMT |  | n° | 3 | RA N63C |  |  |  | 25/09/2025
[8 empty] | Chrono | N° d'affaire |  |  |  | Date de rédaction
Laboratoire : |  |  |  |  | Laboratoire Rhône Auvergne - 29-31 rue des tâches - ZI mi-plaine - 69800 SAINT PRIEST
1/ | RENSEIGNEMENTS GENERAUX
| Opérateur : |  |  |  | F. Montet |  |  |  |  | Produit contrôlé : |  |  |  |  | BBSG 0/10 Classe 3
| Date de l'essai : |  |  |  | Nuit 24-25/09/2025 |  |  |  |  | Numéro de formule |  |  |  |  | 114
| Couche : |  |  |  | Roulement |  |  |  |  | Lieu de fabrication : |  |  |  |  | P2R
| Date de mise en œuvre : |  |  |  | Nuit 24-25/09/2025 |  |  |  |  | Epaisseur de la couche : |  |  |  |  | 5 cm
| Section contrôlée : |  |  |  | Avenue Leclerc et route de Genas |  |  |  |  | Conditions météorologiques : |  |  |  |  | Nuit
| Atelier de mise en œuvre : |  |  |  | Finisseur Bomag BF600, Bomag BW138AD
2/ | CRITERES DE CONFORMITE
Source des critères :
| Définition des critères / objectifs : | [5 empty] | PMT ≥ 0.4
3/ | RESULTATS DES ESSAIS |  |  |  |  | Volume de matériau utilisé: |  |  |  |  | 25 000 m3 |  |  | mm3
|  | N° essai | Profil | Position |  |  | Diamètre moyen de la tache (mm) |  |  |  |  | Profondeurs de macrotexture (mm)
0
|  | 1 | Avenue Leclerc entre Kruger et Genas |  |  |  | 230 |  |  |  |  | 0.6
|  | 2 |  |  |  |  | 210 |  |  |  |  | 0.72
|  | 3 |  |  |  |  | 220 |  |  |  |  | 0.66
|  | 4 |  |  |  |  | 215 |  |  |  |  | 0.69
|  | 5 |  |  |  |  | 210 |  |  |  |  | 0.72
|  | 6 |  |  |  |  | 210 |  |  |  |  | 0.72
|  | 7 |  |  |  |  | 215 |  |  |  |  | 0.69
|  | 8 |  |  |  |  | 235 |  |  |  |  | 0.58
|  | 9 |  |  |  |  | 225 |  |  |  |  | 0.63
|  | 10 | Route de Genas entre Leclerc et Pouponnière |  |  |  | 220 |  |  |  |  | 0.66
|  | 11 |  |  |  |  | 215 |  |  |  |  | 0.69
|  | 12 |  |  |  |  | 230 |  |  |  |  | 0.6
|  | 13 |  |  |  |  | 240 |  |  |  |  | 0.55
|  | 14 |  |  |  |  | 215 |  |  |  |  | 0.69
|  | 15 |  |  |  |  | 220 |  |  |  |  | 0.66
|  | 16 |  |  |  |  | 220 |  |  |  |  | 0.66
|  | 17 |  |  |  |  | 215 |  |  |  |  | 0.69
|  | 18 |  |  |  |  | 215 |  |  |  |  | 0.69
|  | 19 | Eoute de Genas entre Pouponnière et Fleurs |  |  |  | 230 |  |  |  |  | 0.6
|  | 20 |  |  |  |  | 255 |  |  |  |  | 0.49
|  | 21 |  |  |  |  | 205 |  |  |  |  | 0.76
|  | 22 |  |  |  |  | 225 |  |  |  |  | 0.63
|  | 23 |  |  |  |  | 220 |  |  |  |  | 0.66
|  | 24 | Rue des. Fleurs |  |  |  | 195 |  |  |  |  | 0.84
|  | 25 |  |  |  |  | 205 |  |  |  |  | 0.76
|  | 26 | Route de Genas entre Fleurs et de Wett |  |  |  | 205 |  |  |  |  | 0.76
|  | 27 |  |  |  |  | 205 |  |  |  |  | 0.76
|  | 28 |  |  |  |  | 210 |  |  |  |  | 0.72
|  | 29 |  |  |  |  | 220 |  |  |  |  | 0.66
|  | Nb d'essais: |  | Profondeur de macrotexture générale : | [7 empty] | 0.67
|  | 29 |  | Pourcentage de valeurs conformes: | [7 empty] | 100
4/ | CONCLUSIONS
Contrôle | [13 empty] | Nom |  | F. MONTET
Conforme | [13 empty] | Fonction |  | Technicien de laboratoire
5/ | COMMENTAIRES
Visa

## Nuit 23-240925 BBSG Genas
[5 empty] | COMPTE RENDU D'ESSAIS | [10 empty] | Villeurbanne - Tram T6N
MESURE DE LA PROFONDEUR DE MACROTEXTURE DE LA SURFACE D'UN REVETEMENT (NF EN 13036-1)
[5 empty] | PMT |  | n° | 2 | RA N63C |  |  |  | 2025-09-24
[8 empty] | Chrono | N° d'affaire |  |  |  | Date de rédaction
Laboratoire : |  |  |  |  | Laboratoire Rhône Auvergne - 29-31 rue des tâches - ZI mi-plaine - 69800 SAINT PRIEST
1/ | RENSEIGNEMENTS GENERAUX
| Opérateur : |  |  |  | F. Montet |  |  |  |  | Produit contrôlé : |  |  |  |  | BBSG 0/10 Classe 3
| Date de l'essai : |  |  |  | Nuit 23-24/09/2025 |  |  |  |  | Numéro de formule |  |  |  |  | 56
| Couche : |  |  |  | Roulement |  |  |  |  | Lieu de fabrication : |  |  |  |  | P2R
| Date de mise en œuvre : |  |  |  | Nuit 23-24/09/2025 |  |  |  |  | Epaisseur de la couche : |  |  |  |  | 5 cm
| Section contrôlée : |  |  |  | Voir ci-dessous |  |  |  |  | Conditions météorologiques : |  |  |  |  | Nuit
| Atelier de mise en œuvre : |  |  |  | Finisseur Bomag BF600, Bomag CB2,7
2/ | CRITERES DE CONFORMITE
Source des critères :
| Définition des critères / objectifs : | [5 empty] | PMT ≥ 0.4
3/ | RESULTATS DES ESSAIS |  |  |  |  | Volume de matériau utilisé: |  |  |  |  | 25 000 m3 |  |  | mm3
|  | N° essai | Profil | Position |  |  | Diamètre moyen de la tache (mm) |  |  |  |  | Profondeurs de macrotexture (mm)
0
|  | 1 | Carrefour Fleurs / Genas |  |  |  | 230 |  |  |  |  | 0.6
|  | 2 |  |  |  |  | 240 |  |  |  |  | 0.55
|  | 3 |  |  |  |  | 245 |  |  |  |  | 0.53
|  | 4 |  |  |  |  | 215 |  |  |  |  | 0.69
|  | 5 |  |  |  |  | 250 |  |  |  |  | 0.51
|  | 6 |  |  |  |  | 235 |  |  |  |  | 0.58
|  | 7 |  |  |  |  | 225 |  |  |  |  | 0.63
|  | 8 |  |  |  |  | 220 |  |  |  |  | 0.66
|  | 9 |  |  |  |  | 225 |  |  |  |  | 0.63
|  | 10 |  |  |  |  | 220 |  |  |  |  | 0.66
|  | 11 |  |  |  |  | 240 |  |  |  |  | 0.55
|  | 12 |  |  |  |  | 230 |  |  |  |  | 0.6
|  | 13 | Carrefour pouponnière/ Genas |  |  |  | 225 |  |  |  |  | 0.63
|  | 14 |  |  |  |  | 225 |  |  |  |  | 0.63
|  | 15 |  |  |  |  | 230 |  |  |  |  | 0.6
|  | 16 |  |  |  |  | 230 |  |  |  |  | 0.6
|  | 17 |  |  |  |  | 265 |  |  |  |  | 0.45
|  | 18 |  |  |  |  | 235 |  |  |  |  | 0.58
|  | 19 |  |  |  |  | 245 |  |  |  |  | 0.53
|  | 20 |  |  |  |  | 240 |  |  |  |  | 0.55
|  | 21 | Croisement Leclerc / Genas |  |  |  | 240 |  |  |  |  | 0.55
|  | 22 |  |  |  |  | 260 |  |  |  |  | 0.47
|  | 23 |  |  |  |  | 245 |  |  |  |  | 0.53
|  | 24 | Croisement Leclerc / Charny |  |  |  | 235 |  |  |  |  | 0.58
|  | 25 |  |  |  |  | 225 |  |  |  |  | 0.63
|  | Nb d'essais: |  | Profondeur de macrotexture générale : | [7 empty] | 0.58
|  | 25 |  | Pourcentage de valeurs conformes: | [7 empty] | 100
4/ | CONCLUSIONS
Contrôle | [13 empty] | Nom |  | F. MONTET
Conforme | [13 empty] | Fonction |  | Technicien de laboratoire
5/ | COMMENTAIRES
Visa