## 230226 AT Parking
|  |  | COMPTE RENDU D'ESSAIS | [11 empty] | Vaulx en Velin Les Noirettes Lot 2
PORTANCES DES PLATES-FORMES ( NF P 94-117-1 et NF P 94-117-3 )
|  |  | PL2 N° |  | 4 |  |  | RA P53C |  |  | 23/02/2026
[5 empty] | Chrono |  |  | N° d'affaire |  |  | Date de rédaction
Laboratoire : |  |  | Laboratoire Rhône Auvergne - 29-31 rue des tâches - ZI mi-plaine - 69800 SAINT PRIEST
1/ | RENSEIGNEMENTS GENERAUX
| Opérateur : |  |  | Sylvain LHOPITAL | [5 empty] | Nature du matériau : |  |  |  | Grave concassée 0/80
| Date de(s) essai(s) : |  |  | 23/02/2026 | [5 empty] | Météo : |  |  |  | Couvert
| Partie de l'ouvrage : |  |  | AT parking | [5 empty] | Plan de situation : |  |  |  | Oui
2/ | CRITERES DE CONFORMITE
Source des critères :
| Définition des critères / objectifs : |  |  |  | EV2 ≥ |  | 30 | Mpa
3/ | RESULTATS DES ESSAIS |  |  |  |  | Diametre de la plaque pour Kw: | [5 empty] | 600
| N° | Localisation de l'essai |  | Module EV2 |  |  | Observations
MPa
| 1 |  |  | 67.2
| 2 |  |  | 22.6
| 3 |  |  | 36.3
| 4 |  |  | 38.5
| Moyenne |  |  | 41.15 |  |  | 25 |  | % de valeurs ≥ au seuil requis
| Valeur mini |  |  | 22.6
| Valeur maxi |  |  | 67.2
4/ | CONCLUSION
Contrôle | [12 empty] | Nom |  | Sylvain LHOPITAL
Pour information | [12 empty] | Fonction |  | Chef de section laboratoire
6/ | COMMENTAIRES
Visa

## 130226 Arase
|  |  | COMPTE RENDU D'ESSAIS | [11 empty] | Vaulx en Velin Les Noirettes Lot 2
PORTANCES DES PLATES-FORMES DYNAPLAQUE (NF P 94-117-2 d'octobre 2004)
|  |  | PLD N° |  | 3 |  |  | RA P53C |  |  | 13/02/2026
[5 empty] | Chrono |  |  | N° d'affaire |  |  | Date de rédaction
Laboratoire : |  |  | Laboratoire Rhône Auvergne - 29-31 rue des tâches - ZI mi-plaine - 69800 SAINT PRIEST
1/ | RENSEIGNEMENTS GENERAUX
| Opérateur : |  |  | Hugo Lepolard | [5 empty] | Nature du matériau : |  |  |  | Matériau du site |  | 2
| Date de(s) essai(s) : |  |  | 13/02/2026 | [5 empty] | Météo : |  |  |  | Beau
| Partie de l'ouvrage : |  |  | Arase | [5 empty] | Plan de situation : |  |  |  | Oui
2/ | CRITERES DE CONFORMITE
Source des critères :
| Définition des critères / objectifs : |  |  |  | EV2 ≥ |  | 50 | Mpa
3/ | RESULTATS DES ESSAIS |  |  |  |  | Diametre de la plaque pour Kw: | [5 empty] | 600
| N° | Localisation de l'essai |  | Module EV2 |  |  | Observations
MPa
| 1 |  |  | 111
| 2 |  |  | 94
| 3 |  |  | 81
| 4 |  |  | 67
| 5 |  |  | 31
| 6 |  |  | <20
| 7 |  |  | 39
| 8 |  |  | 32
| 9 |  |  | 50
| 10 |  |  | 22
| 11 |  |  | 50
| 12 |  |  | 28
| Moyenne |  |  | 55 |  |  | 50.00 |  | % de valeurs ≥ au seuil requis
| Valeur mini |  |  | <20
| Valeur maxi |  |  | 111
4/ | CONCLUSION
Contrôle | [12 empty] | Nom |  | HUGO LEPOLARD
Pour information | [12 empty] | Fonction |  | Technicien de laboratoire
6/ | COMMENTAIRES
Visa

## 030226 AT Parking
|  |  | COMPTE RENDU D'ESSAIS | [11 empty] | Vaulx en Velin Les Noirettes Lot 2
PORTANCES DES PLATES-FORMES DYNAPLAQUE (NF P 94-117-2 d'octobre 2004)
|  |  | PLD N° |  | 2 |  |  | RA P53C |  |  | 03/02/2026
[5 empty] | Chrono |  |  | N° d'affaire |  |  | Date de rédaction
Laboratoire : |  |  | Laboratoire Rhône Auvergne - 29-31 rue des tâches - ZI mi-plaine - 69800 SAINT PRIEST
1/ | RENSEIGNEMENTS GENERAUX
| Opérateur : |  |  | Sylvain LHOPITAL | [5 empty] | Nature du matériau : |  |  |  | Grave alluvionnaire
| Date de(s) essai(s) : |  |  | 03/02/2026 | [5 empty] | Météo : |  |  |  | Couvert
| Partie de l'ouvrage : |  |  | AT Parking | [5 empty] | Plan de situation : |  |  |  | Oui
2/ | CRITERES DE CONFORMITE
Source des critères :
| Définition des critères / objectifs : |  |  |  | EV2 ≥ |  | 30 | Mpa
3/ | RESULTATS DES ESSAIS |  |  |  |  | Diametre de la plaque pour Kw: | [5 empty] | 600
| N° | Localisation de l'essai |  | Module EV2 |  |  | Observations
MPa
| 1 |  |  | 28
| 2 |  |  | 43
| 3 |  |  | 23
| 4 |  |  | 40
| 5 |  |  | 25
| 6 |  |  | 28
| 7 |  |  | 34
| 8 |  |  | 50
| Moyenne |  |  | 33.875 |  |  | 50.00 |  | % de valeurs ≥ au seuil requis
| Valeur mini |  |  | 23
| Valeur maxi |  |  | 50
4/ | CONCLUSION
Contrôle | [12 empty] | Nom |  | Sylvain LHOPITAL
Pour information | [12 empty] | Fonction |  | Chef de section laboratoire
6/ | COMMENTAIRES
Visa

## 050825 CdF PF
|  |  | COMPTE RENDU D'ESSAIS | [11 empty] | Vaulx en Velin Les Noirettes Lot 2
PORTANCES DES PLATES-FORMES DYNAPLAQUE (NF P 94-117-2 d'octobre 2004)
|  |  | PLD N° |  | 1 |  |  | RA P53C |  |  | 05/08/2025
[5 empty] | Chrono |  |  | N° d'affaire |  |  | Date de rédaction
Laboratoire : |  |  | Laboratoire Rhône Auvergne - 29-31 rue des tâches - ZI mi-plaine - 69800 SAINT PRIEST
1/ | RENSEIGNEMENTS GENERAUX
| Opérateur : |  |  | Sylvain LHOPITAL | [5 empty] | Nature du matériau : |  |  |  | Grave concassée calcaire 0/80
| Date de(s) essai(s) : |  |  | 05/08/2025 | [5 empty] | Météo : |  |  |  | Beau
| Partie de l'ouvrage : |  |  | PF | [5 empty] | Plan de situation : |  |  |  | Non
2/ | CRITERES DE CONFORMITE
Source des critères :
| Définition des critères / objectifs : |  |  |  | EV2 ≥ |  | 80 | Mpa
3/ | RESULTATS DES ESSAIS |  |  |  |  | Diametre de la plaque pour Kw: | [5 empty] | 600
| N° | Localisation de l'essai |  | Module EV2 |  |  | Observations
MPa
| 1 |  |  | 99
| 2 |  |  | 92
| 3 |  |  | 101
| 4 |  |  | 99
| 5 |  |  | 97
| 6 |  |  | 92
| 7 |  |  | 100
| 8 |  |  | 100
| 9 |  |  | 103
| 10 |  |  | 99
| 11 |  |  | 90
| 12 |  |  | 82
| Moyenne |  |  | 96.16667 |  |  | 100.00 |  | % de valeurs ≥ au seuil requis
| Valeur mini |  |  | 82
| Valeur maxi |  |  | 103
4/ | CONCLUSION
Contrôle | [12 empty] | Nom |  | Sylvain LHOPITAL
Conforme | [12 empty] | Fonction |  | Chef de section laboratoire
6/ | COMMENTAIRES
Visa