## 131025 CDF contre allée
|  |  | COMPTE RENDU D'ESSAIS | [11 empty] | Villeurbanne - Place Grandclement
PORTANCES DES PLATES-FORMES DYNAPLAQUE (NF P 94-117-2 d'octobre 2004)
|  |  | PLD N° |  | 6 |  |  | RA N67C |  |  | 2025-10-14
[5 empty] | Chrono |  |  | N° d'affaire |  |  | Date de rédaction
Laboratoire : |  |  | Laboratoire Rhône Auvergne - 29-31 rue des tâches - ZI mi-plaine - 69800 SAINT PRIEST
1/ | RENSEIGNEMENTS GENERAUX
| Opérateur : |  |  | F. Montet | [5 empty] | Nature du matériau : |  |  |  | GR 0/80
| Date de(s) essai(s) : |  |  | 13/10/2025 | [5 empty] | Météo : |  |  |  | Nuit
| Partie de l'ouvrage : |  |  | CDF contre allée | [5 empty] | Plan de situation : |  |  |  | Oui
2/ | CRITERES DE CONFORMITE
Source des critères :
| Définition des critères / objectifs : |  |  |  | EV2 ≥ |  | 50 | Mpa
3/ | RESULTATS DES ESSAIS |  |  |  |  | Diametre de la plaque pour Kw: | [5 empty] | 600
| N° | Localisation de l'essai |  | Module EV2 |  |  | Observations
MPa
| 1 | 31 place Grandclément |  | 89
| 2 | 27 place Grandclément |  | 70
| 3 | 45 place Grandclément |  | 75
| 4 | 47 place Grandclément |  | 86
| Moyenne |  |  | 80 |  |  | 100.00 |  | % de valeurs ≥ au seuil requis
| Valeur mini |  |  | 70
| Valeur maxi |  |  | 89
4/ | CONCLUSION
Contrôle | [12 empty] | Nom |  | F. MONTET
Conforme | [12 empty] | Fonction |  | Technicien de laboratoire
6/ | COMMENTAIRES
Visa

## 040225
|  |  | COMPTE RENDU D'ESSAIS | [11 empty] | Villeurbanne - Place Grandclement
PORTANCES DES PLATES-FORMES DYNAPLAQUE (NF P 94-117-2 d'octobre 2004)
|  |  | PLD N° |  | 5 |  |  | RA N67C |  |  | 04/02/2025
[5 empty] | Chrono |  |  | N° d'affaire |  |  | Date de rédaction
Laboratoire : |  |  | Laboratoire Rhône Auvergne - 29-31 rue des tâches - ZI mi-plaine - 69800 SAINT PRIEST
1/ | RENSEIGNEMENTS GENERAUX
| Opérateur : |  |  | F. Montet | [5 empty] | Nature du matériau : |  |  |  | GR 0/31.5
| Date de(s) essai(s) : |  |  | 04/02/2025 | [5 empty] | Météo : |  |  |  | Couvert
| Partie de l'ouvrage : |  |  | CDR | [5 empty] | Plan de situation : |  |  |  | Oui
2/ | CRITERES DE CONFORMITE
Source des critères :
| Définition des critères / objectifs : |  |  |  | EV2 ≥ |  | 35 | Mpa
3/ | RESULTATS DES ESSAIS |  |  |  |  | Diametre de la plaque pour Kw: | [5 empty] | 600
| N° | Localisation de l'essai |  | Module EV2 |  |  | Observations
MPa
| 1 |  |  | 105
| 2 |  |  | 55
| Moyenne |  |  | 80 |  |  | 100.00 |  | % de valeurs ≥ au seuil requis
| Valeur mini |  |  | 55
| Valeur maxi |  |  | 105
4/ | CONCLUSION
Contrôle | [12 empty] | Nom |  | F. MONTET
Conforme | [12 empty] | Fonction |  | Technicien de laboratoire
6/ | COMMENTAIRES
Visa

## 280125
|  |  | COMPTE RENDU D'ESSAIS | [11 empty] | Villeurbanne - Place Grandclement
PORTANCES DES PLATES-FORMES DYNAPLAQUE (NF P 94-117-2 d'octobre 2004)
|  |  | PLD N° |  | 4 |  |  | RA N67C |  |  | 28/01/2025
[5 empty] | Chrono |  |  | N° d'affaire |  |  | Date de rédaction
Laboratoire : |  |  | Laboratoire Rhône Auvergne - 29-31 rue des tâches - ZI mi-plaine - 69800 SAINT PRIEST
1/ | RENSEIGNEMENTS GENERAUX
| Opérateur : |  |  | F. Montet | [5 empty] | Nature du matériau : |  |  |  | GR 0/31.5
| Date de(s) essai(s) : |  |  | 28/01/2025 | [5 empty] | Météo : |  |  |  | Pluie
| Partie de l'ouvrage : |  |  | CDR | [5 empty] | Plan de situation : |  |  |  | Oui
2/ | CRITERES DE CONFORMITE
Source des critères :
| Définition des critères / objectifs : |  |  |  | EV2 ≥ |  | 35 | Mpa
3/ | RESULTATS DES ESSAIS |  |  |  |  | Diametre de la plaque pour Kw: | [5 empty] | 600
| N° | Localisation de l'essai |  | Module EV2 |  |  | Observations
MPa
| 1 |  |  | 84
| 2 |  |  | 61
| 3 |  |  | 88
| 4 |  |  | 94
| 5 |  |  | 54
| 6 |  |  | 70
| 7 |  |  | 50
| Moyenne |  |  | 71.57143 |  |  | 100 |  | % de valeurs ≥ au seuil requis
| Valeur mini |  |  | 50
| Valeur maxi |  |  | 94
4/ | CONCLUSION
Contrôle | [12 empty] | Nom |  | F. MONTET
Conforme | [12 empty] | Fonction |  | Technicien de laboratoire
6/ | COMMENTAIRES
Visa

## 190924 CdF voirie exist.
|  |  | COMPTE RENDU D'ESSAIS | [11 empty] | Villeurbanne - Place Grandclement
PORTANCES DES PLATES-FORMES DYNAPLAQUE (NF P 94-117-2 d'octobre 2004)
|  |  | PLD N° |  | 3 |  |  | RA N63C |  |  | 19/09/2024
[5 empty] | Chrono |  |  | N° d'affaire |  |  | Date de rédaction
Laboratoire : |  |  | Laboratoire Rhône Auvergne - 29-31 rue des tâches - ZI mi-plaine - 69800 SAINT PRIEST
1/ | RENSEIGNEMENTS GENERAUX
| Opérateur : |  |  | Sylvain LHOPITAL | [5 empty] | Nature du matériau : |  |  |  | CdF existante grave alluvionnaire
| Date de(s) essai(s) : |  |  | 19/09/2024 | [5 empty] | Météo : |  |  |  | Beau
| Partie de l'ouvrage : |  |  | Contre-allée Pl. Grandclément | [5 empty] | Plan de situation : |  |  |  | Non
2/ | CRITERES DE CONFORMITE
Source des critères :
| Définition des critères / objectifs : |  |  |  | EV2 ≥ |  | 50 | Mpa
3/ | RESULTATS DES ESSAIS |  |  |  |  | Diametre de la plaque pour Kw: | [5 empty] | 600
| N° | Localisation de l'essai |  | Module EV2 |  |  | Observations
MPa
| 1 | N°37 |  | 65
| 2 | N°39 |  | 57
| 3 | N°43 |  | 61
| Moyenne |  |  | 61 |  |  | 100.00 |  | % de valeurs ≥ au seuil requis
| Valeur mini |  |  | 57
| Valeur maxi |  |  | 65
4/ | CONCLUSION
Contrôle | [12 empty] | Nom |  | Sylvain LHOPITAL
Pour information | [12 empty] | Fonction |  | Chef de section laboratoire
6/ | COMMENTAIRES
Visa

## 190724
|  |  | COMPTE RENDU D'ESSAIS | [11 empty] | Villeurbanne - Place Grandclement
PORTANCES DES PLATES-FORMES DYNAPLAQUE (NF P 94-117-2 d'octobre 2004)
|  |  | PLD N° |  | 2 |  |  | RA N67C |  |  | 19/07/2024
[5 empty] | Chrono |  |  | N° d'affaire |  |  | Date de rédaction
Laboratoire : |  |  | Laboratoire Rhône Auvergne - 29-31 rue des tâches - ZI mi-plaine - 69800 SAINT PRIEST
1/ | RENSEIGNEMENTS GENERAUX
| Opérateur : |  |  | F. Montet | [5 empty] | Nature du matériau : |  |  |  | Matériaux du site
| Date de(s) essai(s) : |  |  | 19/07/2024 | [5 empty] | Météo : |  |  |  | Beau
| Partie de l'ouvrage : |  |  | Sous escaliers | [5 empty] | Plan de situation : |  |  |  | Oui
2/ | CRITERES DE CONFORMITE
Source des critères :
| Définition des critères / objectifs : |  |  |  | EV2 ≥ |  | 35 | Mpa
3/ | RESULTATS DES ESSAIS |  |  |  |  | Diametre de la plaque pour Kw: | [5 empty] | 600
| N° | Localisation de l'essai |  | Module EV2 |  |  | Observations
MPa
| 1 |  |  | 63
| 2 |  |  | 49
| 3 |  |  | 55
| 4 |  |  | 52
| Moyenne |  |  | 54.75 |  |  | 100.00 |  | % de valeurs ≥ au seuil requis
| Valeur mini |  |  | 49
| Valeur maxi |  |  | 63
4/ | CONCLUSION
Contrôle | [12 empty] | Nom |  | F. MONTET
Conforme | [12 empty] | Fonction |  | Technicien de laboratoire
6/ | COMMENTAIRES
Visa

## 050424
|  |  | COMPTE RENDU D'ESSAIS | [11 empty] | Villeurbanne - Place Grandclement
PORTANCES DES PLATES-FORMES DYNAPLAQUE (NF P 94-117-2 d'octobre 2004)
|  |  | PLD N° |  | 1 |  |  | RA N67C |  |  | 05/04/2024
[5 empty] | Chrono |  |  | N° d'affaire |  |  | Date de rédaction
Laboratoire : |  |  | Laboratoire Rhône Auvergne - 29-31 rue des tâches - ZI mi-plaine - 69800 SAINT PRIEST
1/ | RENSEIGNEMENTS GENERAUX
| Opérateur : |  |  | F. Montet | [5 empty] | Nature du matériau : |  |  |  | Matériau en place
| Date de(s) essai(s) : |  |  | 05/04/2024 | [5 empty] | Météo : |  |  |  | Couvert
| Partie de l'ouvrage : |  |  | CDF | [5 empty] | Plan de situation : |  |  |  | Oui
2/ | CRITERES DE CONFORMITE
Source des critères :
| Définition des critères / objectifs : |  |  |  | EV2 ≥ |  | 50 | Mpa
3/ | RESULTATS DES ESSAIS |  |  |  |  | Diametre de la plaque pour Kw: | [5 empty] | 600
| N° | Localisation de l'essai |  | Module EV2 |  |  | Observations
MPa
| 1 | long leon blum côté poste |  | 70
| 2 |  |  | 76
| 3 |  |  | 86
| 4 |  |  | 102
| 5 |  |  | 74
| 6 |  |  | 54
| 7 |  |  | 52
| 8 | autre ligne |  | 54
| 9 |  |  | 83
| 10 |  |  | 59
| 11 |  |  | 57
| 12 |  |  | 65
| Moyenne |  |  | 69.33333 |  |  | 100.00 |  | % de valeurs ≥ au seuil requis
| Valeur mini |  |  | 52
| Valeur maxi |  |  | 102
4/ | CONCLUSION
Contrôle | [12 empty] | Nom |  | F. MONTET
Conforme | [12 empty] | Fonction |  | Technicien de laboratoire
6/ | COMMENTAIRES
Visa