## A4
|  |  | COMPTE RENDU D'ESSAIS | [10 empty] | Andrézieux Bouthéon Aire des gens du voyage
ESSAI PROCTOR / IPI (NF P 94-093 / NF P 94-078)
|  |  | IPI - PR |  | 1 |  | RA ALHL |  | 2025-03-31
[5 empty] | Chrono |  | N° d'affaire |  | Date de rédaction
Laboratoire : |  |  | Région Rhône Alpes - 29-31 rue des Tâches - ZI Mi-Plaine - 69800 SAINT PRIEST
1/ | RENSEIGNEMENTS GENERAUX
| Opérateur : |  |  | Marion POLGA |  |  |  | Si traitement, nature et dosage du liant :
| Date de(s) prélèvement(s) : |  |  | 25/03/2025 |  |  |  | Provenance : |  |  |  | Sondages
| Date de(s) essai(s) : |  |  | 2025-03-27 |  |  |  | Destination :
| Nature du matériau : |  |  | Argile sableuse A4
2/ | CRITERES DE CONFORMITE
Source des critères :
Définition des critères / objectifs :
3/ | RESULTATS D'ESSAIS
| W à l'essai |  |  | ρd (t/m3) | IPI | Sr80 | Sr100 | ENERGIE |  | MOULE |  |  | W naturelle (%) : |  |  | 17.1
| 12.7 |  |  | 1.557 | 13 | 1.865294 | 1.982717 | [5 empty] | Refus à 5 mm (%) :
| 14.3 |  |  | 1.735 | 13 | 1.79821 | 1.921752 | Normal |  | Proctor |  |  | Refus à 20 mm (%) :
| 17.1 |  |  | 1.766 | 7 | 1.691737 | 1.823625 | [5 empty] | Poids spécifique:
| 21.1 |  |  | 1.661 | 3 | 1.559798 | 1.699644 | Modifié |  | CBR |  |  |  | estimé |  | mesuré
| 24.5 |  |  | 1.547 | 1 | 1.462826 | 1.606791 | [6 empty] | ρs = | 2.65 | t / m3
|  | ρd OPN (t/m3) |  | 1.771 |  |  |  |  | ρd OPN corr (t/m3)
|  | W OPN (%) |  | 16.2 |  |  |  |  | W OPN corr (%) |  |  |  | 16.2
4/ | CONCLUSIONS
Contrôle : | [10 empty] | Nom |  |  | F. MONTET
Pour information | [13 empty] | Technicien de laboratoire
5/ | COMMENTAIRES
Visa
Note on X26: corrections pour les matériaux comportant moins de 30% d'éléments de dimension supérieure à 20 mm