## 091225 B5_C1B5 CaO
|  |  |  | COMPTE RENDU D'ESSAIS | [12 empty] | La Balme Les Grottes Biomerieux
SUIVI DE TRAITEMENT (GTS 2000)
|  |  |  | STS |  | n° | 1 |  | RA P99A |  |  |  | 09/12/2025
[7 empty] | Chrono |  | N° d'affaire |  |  |  | Date de rédaction
Laboratoire : |  |  |  | Laboratoire Rhône Auvergne - 29-31 rue des tâches - ZI mi-plaine - 69800 SAINT PRIEST
1/ | RENSEIGNEMENTS GENERAUX
| Opérateur : |  |  |  | Sylvain LHOPITAL | [5 empty] | Nature du matériau : |  |  |  | Limons graveleux B5 / C1B5
| Date de(s) essai(s) : |  |  |  | 09/12/2025 | [5 empty] | Provenance : |  |  |  | In situ
| Ouvrage : |  |  |  | PF base vie/parking provisoire | [5 empty] | Localisation / Profil :
| Météo : |  |  |  | Beau | [5 empty] | Nature du liant : |  |  |  | CaO Optivive 90 CR
| Atelier de traitement : |  |  |  | Streumaster RW8000S | [5 empty] | Fournisseur : |  |  |  | St Hilaire St Savin
[5 empty] | Wirtgen WS250 | [5 empty] | Epaisseur de traitement : |  |  |  | 0.4 |  |  |  | m
2/ | SUIVI DE TRAITEMENT
| Références OPN |  |  |  | Dosage Théorique : |  |  |  |  | 1 |  | % | Profondeur malaxage mesurée (en m) | Matériau après malaxage |  |  |  | Réactivité de la Chaux
| Ds OPN (t/m3 ) = |  | 1.94 |  | Quantité à épandre en kg/m² : |  |  |  |  | Dosage effectif %
| W OPN (%) = |  | 11 |  | 7.838384
| Etat Naturel |  | W% Après |  | Surface bâche (m²): |  |  |  | 1 | [8 empty] | (T=60°C en 25mn max)
| Wnat% | IPI | arrosage |  | Pesées bâches |  |  | Moyenne | [5 empty] | W% |  | IPI |  | T°C | Tps
| 13.1 |  | 3 |  | 6 | 6 | 6 | 6 |  | 0.7672634 |  |  | 0.4 | 9.1 |  | 33
| 11.4 |  |  |  | 6 | 6 | 6 | [6 empty] | 10.1 |  | 26
| 13.9 | [6 empty] | Ecart-type | [5 empty] | 9.1 |  | 28
| 13.6 | [6 empty] | 0 | [5 empty] | 8.7 |  | 28
CV
Exactitude
| Moyenne | Moyenne | Moyenne | [9 empty] | Moyenne | Moyenne |  | Moyenne
| 13 |  | 3 | [9 empty] | 0.4 | 9.25 |  | 28.75
3/ | CONCLUSIONS
Contrôle | [13 empty] | Nom |  |  | Sylvain LHOPITAL
Pour information | [13 empty] | Fonction |  |  | Chef de section laboratoire
4/ | COMMENTAIRES
Ds OPN et W% OPN estimées. | [13 empty] | Visa
Note on H27: GOEDDE: MERCI DE BIEN VOULOIR VERIFIER VOS RESULTATS EN LES CALCULANT A LA MAIN
Note on M30: GOEDDE: MERCI DE BIEN VOULOIR VERIFIER VOS RESULTATS EN LES CALCULANT A LA MAIN