## Nuit 09-101025 Albigny BBSG
|  |  |  | COMPTE RENDU D'ESSAIS | [10 empty] | VL3 - Albigny sur Saône
MESURE DE LA MASSE VOLUMIQUE DES MATERIAUX EN PLACE PAR GAMMADENSIMETRE appliquée aux produits hydrocarbonés (NF P 98-241-1)
|  |  |  | DE n° |  | 19 | RA L1EC |  |  |  | 2025-10-10
[6 empty] | N°Chrono | N° d'affaire |  |  |  | Date de rédaction
Laboratoire : |  |  |  | Laboratoire Rhône Auvergne - 29-31 rue des tâches - ZI mi-plaine - 69800 SAINT PRIEST
1/ | RENSEIGNEMENTS GENERAUX
| Opérateur : |  |  | F. Montet |  |  |  | Produit contrôlé : | [5 empty] | BBSG 0/10 Classe 3
| Date de l'essai : |  |  | Nuit 09-10/10/2025 |  |  |  | N° formule : |  |  | 110 |  |  | Epaisseur de la couche : |  | 5 cm
| Couche : |  |  | Roulement |  |  |  | Lieu de fabrication : | [5 empty] | P2R
| Date de mise en œuvre: |  |  | Nuit 09-10/10/2025 |  |  |  | Section contrôlée : | [5 empty] | Avenue de la gare
| Gammadensimètre : |  |  | PQI |  |  |  | Conditions météorologiques : | [5 empty] | Nuit
| Date du dernier calibrage : |  |  | Mars 2025 |  |  |  | Profondeur de mesure : | [5 empty] | Rétrodiffusion
| Atelier de mise en œuvre : |  |  | Finisseur Volvo titan P7820C, Bomag bw161ad, bomag bw120ad
2/ | CRITERES DE CONFORMITE
Source des critères :
| Définition des critères / objectifs : | [7 empty] | 4 | ≤ % de vide ≤ |  |  | 8
3/ | RESULTATS DES ESSAIS |  |  |  | Masse volumique réelle de l'enrobé (MVRE) : | [6 empty] | 2.44 |  |  | g/cm3
| N° | N° | Position |  |  | Masse volumique (g/cm3) | Compacités |  |  | Vides |  |  | Observations
| Essai | Profils | G | A | D |  | % |  |  | %
| 1 |  |  |  |  | 2.324 | 95.2 |  |  | 4.8
| 2 |  |  |  |  | 2.302 | 94.3 |  |  | 5.7
| 3 |  |  |  |  | 2.269 | 93 |  |  | 7
| 4 |  |  |  |  | 2.279 | 93.4 |  |  | 6.6
| 5 |  |  |  |  | 2.257 | 92.5 |  |  | 7.5
| 6 |  |  |  |  | 2.29 | 93.9 |  |  | 6.1
| 7 |  |  |  |  | 2.26 | 92.6 |  |  | 7.4
| 8 |  |  |  |  | 2.3 | 94.3 |  |  | 5.7
| Moyenne |  |  |  |  | 2.29 | 93.65 |  |  | 6.35
| Pourcentage de valeurs conformes : |  |  |  |  | 100
4/ | CONCLUSIONS
Contrôle | [12 empty] | Nom |  | F. MONTET
Conforme | [12 empty] | Fonction |  | Technicien de laboratoire
6/ | COMMENTAIRES
Visa

## Nuit 09-101025 Albigny GB base
|  |  |  | COMPTE RENDU D'ESSAIS | [10 empty] | VL3 - Albigny sur Saône
MESURE DE LA MASSE VOLUMIQUE DES MATERIAUX EN PLACE PAR GAMMADENSIMETRE appliquée aux produits hydrocarbonés (NF P 98-241-1)
|  |  |  | DE n° |  | 18 | RA L1EC |  |  |  | 2025-10-10
[6 empty] | N°Chrono | N° d'affaire |  |  |  | Date de rédaction
Laboratoire : |  |  |  | Laboratoire Rhône Auvergne - 29-31 rue des tâches - ZI mi-plaine - 69800 SAINT PRIEST
1/ | RENSEIGNEMENTS GENERAUX
| Opérateur : |  |  | F. Montet |  |  |  | Produit contrôlé : | [5 empty] | GB 0/14 Classe 3
| Date de l'essai : |  |  | Nuit 09-10/10/2025 |  |  |  | N° formule : |  |  | 157 |  |  | Epaisseur de la couche : |  | 12 cm
| Couche : |  |  | Base |  |  |  | Lieu de fabrication : | [5 empty] | P2R
| Date de mise en œuvre: |  |  | Nuit 09-10/10/2025 |  |  |  | Section contrôlée : | [5 empty] | Terres pleins centraux avenue Barbusse
| Gammadensimètre : |  |  | PQI |  |  |  | Conditions météorologiques : | [5 empty] | Nuit
| Date du dernier calibrage : |  |  | Mars 2025 |  |  |  | Profondeur de mesure : | [5 empty] | Rétrodiffusion
| Atelier de mise en œuvre : |  |  | Finisseur Volvo titan p7820C, bomag bw120ad, Bomag bw161ad
2/ | CRITERES DE CONFORMITE
Source des critères :
| Définition des critères / objectifs : | [7 empty] | 0 | ≤ % de vide ≤ |  |  | 9
3/ | RESULTATS DES ESSAIS |  |  |  | Masse volumique réelle de l'enrobé (MVRE) : | [6 empty] | 2.48 |  |  | g/cm3
| N° | N° | Position |  |  | Masse volumique (g/cm3) | Compacités |  |  | Vides |  |  | Observations
| Essai | Profils | G | A | D |  | % |  |  | %
| 1 |  | D |  |  | 2.309 | 93.1 |  |  | 6.9
| 2 |  |  |  |  | 2.303 | 92.9 |  |  | 7.1
| 3 |  |  |  |  | 2.336 | 94.2 |  |  | 5.8
| 4 |  |  |  |  | 2.378 | 95.9 |  |  | 4.1
| 5 |  |  |  |  | 2.364 | 95.3 |  |  | 4.7
| 6 |  |  |  |  | 2.4 | 96.8 |  |  | 3.2
| 7 |  |  |  |  | 2.301 | 92.8 |  |  | 7.2
| 8 |  |  |  |  | 2.355 | 95 |  |  | 5
| 9 |  |  |  |  | 2.309 | 93.1 |  |  | 6.9
| 10 |  |  |  |  | 2.378 | 95.9 |  |  | 4.1
| 11 |  |  |  |  | 2.31 | 93.1 |  |  | 6.9
| 12 |  |  |  |  | 2.345 | 94.6 |  |  | 5.4
| 13 |  |  |  |  | 2.367 | 95.4 |  |  | 4.6
| 14 |  |  |  |  | 2.387 | 96.3 |  |  | 3.7
| 15 |  |  |  |  | 2.339 | 94.3 |  |  | 5.7
| 16 |  |  |  |  | 2.326 | 93.8 |  |  | 6.2
| 17 |  |  |  |  | 2.346 | 94.6 |  |  | 5.4
| 18 |  |  |  |  | 2.333 | 94.1 |  |  | 5.9
| Moyenne |  |  |  |  | 2.34 | 94.51 |  |  | 5.49
| Pourcentage de valeurs conformes : |  |  |  |  | 100
4/ | CONCLUSIONS
Contrôle | [12 empty] | Nom |  | F. MONTET
Conforme | [12 empty] | Fonction |  | Technicien de laboratoire
6/ | COMMENTAIRES
Visa

## Nuit 09-101025 Albigny GB fond
|  |  |  | COMPTE RENDU D'ESSAIS | [10 empty] | VL3 - Albigny sur Saône
MESURE DE LA MASSE VOLUMIQUE DES MATERIAUX EN PLACE PAR GAMMADENSIMETRE appliquée aux produits hydrocarbonés (NF P 98-241-1)
|  |  |  | DE n° |  | 17 | RA L1EC |  |  |  | 2025-10-10
[6 empty] | N°Chrono | N° d'affaire |  |  |  | Date de rédaction
Laboratoire : |  |  |  | Laboratoire Rhône Auvergne - 29-31 rue des tâches - ZI mi-plaine - 69800 SAINT PRIEST
1/ | RENSEIGNEMENTS GENERAUX
| Opérateur : |  |  | F. Montet |  |  |  | Produit contrôlé : | [5 empty] | GB 0/14 Classe 3
| Date de l'essai : |  |  | Nuit 09-10/10/2025 |  |  |  | N° formule : |  |  | 157 |  |  | Epaisseur de la couche : |  | 12 cm
| Couche : |  |  | Fondation |  |  |  | Lieu de fabrication : | [5 empty] | P2R
| Date de mise en œuvre: |  |  | Nuit 09-10/10/2025 |  |  |  | Section contrôlée : | [5 empty] | Terres pleins centraux avenue Barbusse
| Gammadensimètre : |  |  | PQI |  |  |  | Conditions météorologiques : | [5 empty] | Nuit
| Date du dernier calibrage : |  |  | Mars 2025 |  |  |  | Profondeur de mesure : | [5 empty] | Rétrodiffusion
| Atelier de mise en œuvre : |  |  | Finisseur Volvo titan p7820C, bomag bw120ad, Bomag bw161ad
2/ | CRITERES DE CONFORMITE
Source des critères :
| Définition des critères / objectifs : | [7 empty] | 0 | ≤ % de vide ≤ |  |  | 9
3/ | RESULTATS DES ESSAIS |  |  |  | Masse volumique réelle de l'enrobé (MVRE) : | [6 empty] | 2.48 |  |  | g/cm3
| N° | N° | Position |  |  | Masse volumique (g/cm3) | Compacités |  |  | Vides |  |  | Observations
| Essai | Profils | G | A | D |  | % |  |  | %
| 1 |  |  |  |  | 2.398 | 96.7 |  |  | 3.3
| 2 |  |  |  |  | 2.328 | 93.9 |  |  | 6.1
| 3 |  |  |  |  | 2.372 | 95.6 |  |  | 4.4
| 4 |  |  |  |  | 2.318 | 93.5 |  |  | 6.5
| 5 |  |  |  |  | 2.339 | 94.3 |  |  | 5.7
| 6 |  |  |  |  | 2.392 | 96.5 |  |  | 3.5
| 7 |  |  |  |  | 2.375 | 95.8 |  |  | 4.2
| 8 |  |  |  |  | 2.38 | 96 |  |  | 4
| 9 |  |  |  |  | 2.355 | 95 |  |  | 5
| 10 |  |  |  |  | 2.332 | 94 |  |  | 6
| 11 |  |  |  |  | 2.327 | 93.8 |  |  | 6.2
| 12 |  |  |  |  | 2.351 | 94.8 |  |  | 5.2
| 13 |  |  |  |  | 2.303 | 92.9 |  |  | 7.1
| 14 |  |  |  |  | 2.368 | 95.5 |  |  | 4.5
| 15 |  |  |  |  | 2.342 | 94.4 |  |  | 5.6
| 16 |  |  |  |  | 2.369 | 95.5 |  |  | 4.5
| 17 |  |  |  |  | 2.331 | 94 |  |  | 6
| 18 |  |  |  |  | 2.398 | 96.7 |  |  | 3.3
| Moyenne |  |  |  |  | 2.35 | 94.94 |  |  | 5.06
| Pourcentage de valeurs conformes : |  |  |  |  | 100
4/ | CONCLUSIONS
Contrôle | [12 empty] | Nom |  | F. MONTET
Conforme | [12 empty] | Fonction |  | Technicien de laboratoire
6/ | COMMENTAIRES
Visa

## Nuit 18-190625 Albigny BBSG
|  |  |  | COMPTE RENDU D'ESSAIS | [10 empty] | VL3 - Albigny sur Saône
MESURE DE LA MASSE VOLUMIQUE DES MATERIAUX EN PLACE PAR GAMMADENSIMETRE appliquée aux produits hydrocarbonés (NF P 98-241-1)
|  |  |  | DE n° |  | 16 | RA L1EC |  |  |  | 2025-06-20
[6 empty] | N°Chrono | N° d'affaire |  |  |  | Date de rédaction
Laboratoire : |  |  |  | Laboratoire Rhône Auvergne - 29-31 rue des tâches - ZI mi-plaine - 69800 SAINT PRIEST
1/ | RENSEIGNEMENTS GENERAUX
| Opérateur : |  |  | F. Montet |  |  |  | Produit contrôlé : | [5 empty] | BBSG 0/10 Classe 3
| Date de l'essai : |  |  | Nuit 18-19/06/2025 |  |  |  | N° formule : |  |  | 110 |  |  | Epaisseur de la couche : |  | 6 cm
| Couche : |  |  | Roulement |  |  |  | Lieu de fabrication : | [5 empty] | P2R
| Date de mise en œuvre: |  |  | Nuit 18-19/06/2025 |  |  |  | Section contrôlée : | [5 empty] | Quai général de Gaulle
| Gammadensimètre : |  |  | PQI |  |  |  | Conditions météorologiques : | [5 empty] | Beau
| Date du dernier calibrage : |  |  | Mars 2025 |  |  |  | Profondeur de mesure : | [5 empty] | Rétrodiffusion
| Atelier de mise en œuvre : |  |  | 2 finisseur, 2 bomag bw120ad, Bomag bw161ad
2/ | CRITERES DE CONFORMITE
Source des critères :
| Définition des critères / objectifs : | [7 empty] | 4 | ≤ % de vide ≤ |  |  | 8
3/ | RESULTATS DES ESSAIS |  |  |  | Masse volumique réelle de l'enrobé (MVRE) : | [6 empty] | 2.44 |  |  | g/cm3
| N° | N° | Position |  |  | Masse volumique (g/cm3) | Compacités |  |  | Vides |  |  | Observations
| Essai | Profils | G | A | D |  | % |  |  | %
| 1 |  |  |  |  | 2.287 | 93.7 |  |  | 6.3
| 2 |  |  |  |  | 2.249 | 92.2 |  |  | 7.8
| 3 |  |  |  |  | 2.267 | 92.9 |  |  | 7.1
| 4 |  |  |  |  | 2.263 | 92.7 |  |  | 7.3
| 5 |  |  |  |  | 2.253 | 92.3 |  |  | 7.7
| 6 |  |  |  |  | 2.283 | 93.6 |  |  | 6.4
| 7 |  |  |  |  | 2.269 | 93 |  |  | 7
| 8 |  |  |  |  | 2.287 | 93.7 |  |  | 6.3
| 9 |  |  |  |  | 2.302 | 94.3 |  |  | 5.7
| 10 |  |  |  |  | 2.274 | 93.2 |  |  | 6.8
| 11 |  |  |  |  | 2.293 | 94 |  |  | 6
| 12 |  |  |  |  | 2.251 | 92.3 |  |  | 7.7
| 13 |  |  |  |  | 2.315 | 94.9 |  |  | 5.1
| 14 |  |  |  |  | 2.273 | 93.2 |  |  | 6.8
| 15 |  |  |  |  | 2.295 | 94.1 |  |  | 5.9
| 16 |  |  |  |  | 2.26 | 92.6 |  |  | 7.4
| 17 |  |  |  |  | 2.339 | 95.9 |  |  | 4.1
| 18 |  |  |  |  | 2.314 | 94.8 |  |  | 5.2
| 19 |  |  |  |  | 2.267 | 92.9 |  |  | 7.1
| 20 |  |  |  |  | 2.276 | 93.3 |  |  | 6.7
| 21 |  |  |  |  | 2.303 | 94.4 |  |  | 5.6
| 22 |  |  |  |  | 2.274 | 93.2 |  |  | 6.8
| 23 |  |  |  |  | 2.3 | 94.3 |  |  | 5.7
| 24 |  |  |  |  | 2.315 | 94.9 |  |  | 5.1
| 25 |  |  |  |  | 2.321 | 95.1 |  |  | 4.9
| 26 |  |  |  |  | 2.336 | 95.7 |  |  | 4.3
| 27 |  |  |  |  | 2.315 | 94.9 |  |  | 5.1
| 28 |  |  |  |  | 2.307 | 94.5 |  |  | 5.5
| Moyenne |  |  |  |  | 2.29 | 93.81 |  |  | 6.19
| Pourcentage de valeurs conformes : |  |  |  |  | 100
4/ | CONCLUSIONS
Contrôle | [12 empty] | Nom |  | F. MONTET
Conforme | [12 empty] | Fonction |  | Technicien de laboratoire
6/ | COMMENTAIRES
Visa

## Nuit 17-180625 Albigny BBSG
|  |  |  | COMPTE RENDU D'ESSAIS | [10 empty] | VL3 - Albigny sur Saône
MESURE DE LA MASSE VOLUMIQUE DES MATERIAUX EN PLACE PAR GAMMADENSIMETRE appliquée aux produits hydrocarbonés (NF P 98-241-1)
|  |  |  | DE n° |  | 15 | RA L1EC |  |  |  | 2025-06-20
[6 empty] | N°Chrono | N° d'affaire |  |  |  | Date de rédaction
Laboratoire : |  |  |  | Laboratoire Rhône Auvergne - 29-31 rue des tâches - ZI mi-plaine - 69800 SAINT PRIEST
1/ | RENSEIGNEMENTS GENERAUX
| Opérateur : |  |  | F. Montet |  |  |  | Produit contrôlé : | [5 empty] | BBSG 0/10 Classe 3
| Date de l'essai : |  |  | Nuit 17-18/06/2025 |  |  |  | N° formule : |  |  | 110 |  |  | Epaisseur de la couche : |  | 6 cm
| Couche : |  |  | Roulement |  |  |  | Lieu de fabrication : | [5 empty] | P2R
| Date de mise en œuvre: |  |  | Nuit 17-18/06/2025 |  |  |  | Section contrôlée : | [5 empty] | Quai général de Gaulle
| Gammadensimètre : |  |  | PQI |  |  |  | Conditions météorologiques : | [5 empty] | Beau
| Date du dernier calibrage : |  |  | Mars 2025 |  |  |  | Profondeur de mesure : | [5 empty] | Rétrodiffusion
| Atelier de mise en œuvre : |  |  | 2 finisseur , 2 bomag bw120ad, Bomag bw161ad
2/ | CRITERES DE CONFORMITE
Source des critères :
| Définition des critères / objectifs : | [7 empty] | 4 | ≤ % de vide ≤ |  |  | 8
3/ | RESULTATS DES ESSAIS |  |  |  | Masse volumique réelle de l'enrobé (MVRE) : | [6 empty] | 2.44 |  |  | g/cm3
| N° | N° | Position |  |  | Masse volumique (g/cm3) | Compacités |  |  | Vides |  |  | Observations
| Essai | Profils | G | A | D |  | % |  |  | %
| 1 |  |  |  |  | 2.266 | 92.9 |  |  | 7.1
| 2 |  |  |  |  | 2.274 | 93.2 |  |  | 6.8
| 3 |  |  |  |  | 2.244 | 92 |  |  | 8
| 4 |  |  |  |  | 2.315 | 94.9 |  |  | 5.1
| 5 |  |  |  |  | 2.266 | 92.9 |  |  | 7.1
| 6 |  |  |  |  | 2.263 | 92.7 |  |  | 7.3
| 7 |  |  |  |  | 2.283 | 93.6 |  |  | 6.4
| 8 |  |  |  |  | 2.264 | 92.8 |  |  | 7.2
| 9 |  |  |  |  | 2.275 | 93.2 |  |  | 6.8
| 10 |  |  |  |  | 2.321 | 95.1 |  |  | 4.9
| 11 |  |  |  |  | 2.287 | 93.7 |  |  | 6.3
| 12 |  |  |  |  | 2.254 | 92.4 |  |  | 7.6
| 13 |  |  |  |  | 2.303 | 94.4 |  |  | 5.6
| 14 |  |  |  |  | 2.252 | 92.3 |  |  | 7.7
| 15 |  |  |  |  | 2.297 | 94.1 |  |  | 5.9
| 16 |  |  |  |  | 2.274 | 93.2 |  |  | 6.8
| 17 |  |  |  |  | 2.246 | 92 |  |  | 8
| 18 |  |  |  |  | 2.313 | 94.8 |  |  | 5.2
| 19 |  |  |  |  | 2.269 | 93 |  |  | 7
| 20 |  |  |  |  | 2.267 | 92.9 |  |  | 7.1
| 21 |  |  |  |  | 2.27 | 93 |  |  | 7
| 22 |  |  |  |  | 2.245 | 92 |  |  | 8
| 23 |  |  |  |  | 2.312 | 94.8 |  |  | 5.2
| 24 |  |  |  |  | 2.295 | 94.1 |  |  | 5.9
| 25 |  |  |  |  | 2.298 | 94.2 |  |  | 5.8
| 26 |  |  |  |  | 2.261 | 92.7 |  |  | 7.3
| 27 |  |  |  |  | 2.33 | 95.5 |  |  | 4.5
| 28 |  |  |  |  | 2.259 | 92.6 |  |  | 7.4
| 29 |  |  |  |  | 2.308 | 94.6 |  |  | 5.4
| 30 |  |  |  |  | 2.283 | 93.6 |  |  | 6.4
| Moyenne |  |  |  |  | 2.28 | 93.44 |  |  | 6.56
| Pourcentage de valeurs conformes : |  |  |  |  | 100
4/ | CONCLUSIONS
Contrôle | [12 empty] | Nom |  | F. MONTET
Conforme | [12 empty] | Fonction |  | Technicien de laboratoire
6/ | COMMENTAIRES
Visa

## Nuit 07-080324
|  |  |  | COMPTE RENDU D'ESSAIS | [10 empty] | Rillieux - Giratoire général de Gaulle
MESURE DE LA MASSE VOLUMIQUE DES MATERIAUX EN PLACE PAR GAMMADENSIMETRE appliquée aux produits hydrocarbonés (NF P 98-241-1)
|  |  |  | DE n° |  | 14 | RA L1EC |  |  |  | 2024-03-11
[6 empty] | N°Chrono | N° d'affaire |  |  |  | Date de rédaction
Laboratoire : |  |  |  | Laboratoire Rhône Auvergne - 29-31 rue des tâches - ZI mi-plaine - 69800 SAINT PRIEST
1/ | RENSEIGNEMENTS GENERAUX
| Opérateur : |  |  | F. Montet |  |  |  | Produit contrôlé : | [5 empty] | BBSG 0/10 Classe 3
| Date de l'essai : |  |  | Nuit 07-08/03/2024 |  |  |  | N° formule : |  |  | 115 |  |  | Epaisseur de la couche : |  | 6 cm
| Couche : |  |  | Roulement |  |  |  | Lieu de fabrication : | [5 empty] | P2R
| Date de mise en œuvre: |  |  | Nuit 07-08/03/2024 |  |  |  | Section contrôlée : | [5 empty] | Giratoire
| Gammadensimètre : |  |  | Humbolt-9340 |  |  |  | Conditions météorologiques : | [5 empty] | Beau
| Date du dernier calibrage : |  |  | Mars 2023 |  |  |  | Profondeur de mesure : | [5 empty] | Rétrodiffusion
| Atelier de mise en œuvre : |  |  | Finisseur Volvo titan P7820C, Hamm hd 110i vo, bomag bw120ad
2/ | CRITERES DE CONFORMITE
Source des critères :
| Définition des critères / objectifs : | [7 empty] | 4 | ≤ % de vide ≤ |  |  | 8
3/ | RESULTATS DES ESSAIS |  |  |  | Masse volumique réelle de l'enrobé (MVRE) : | [6 empty] | 2.502 |  |  | g/cm3
| N° | N° | Position |  |  | Masse volumique (g/cm3) | Compacités |  |  | Vides |  |  | Observations
| Essai | Profils | G | A | D |  | % |  |  | %
| 1 |  |  |  |  | 2.322 | 92.8 |  |  | 7.2
| 2 |  |  |  |  | 2.33 | 93.1 |  |  | 6.9
| 3 |  |  |  |  | 2.305 | 92.1 |  |  | 7.9
| 4 |  |  |  |  | 2.353 | 94 |  |  | 6
| 5 |  |  |  |  | 2.319 | 92.7 |  |  | 7.3
| 6 |  |  |  |  | 2.332 | 93.2 |  |  | 6.8
| 7 |  |  |  |  | 2.316 | 92.6 |  |  | 7.4
| 8 |  |  |  |  | 2.344 | 93.7 |  |  | 6.3
| 9 |  |  |  |  | 2.312 | 92.4 |  |  | 7.6
| 10 |  |  |  |  | 2.349 | 93.9 |  |  | 6.1
| 11 |  |  |  |  | 2.385 | 95.3 |  |  | 4.7
| 12 |  |  |  |  | 2.305 | 92.1 |  |  | 7.9
| 13 |  |  |  |  | 2.395 | 95.7 |  |  | 4.3
| 14 |  |  |  |  | 2.392 | 95.6 |  |  | 4.4
| 15 |  |  |  |  | 2.36 | 94.3 |  |  | 5.7
| 16 |  |  |  |  | 2.369 | 94.7 |  |  | 5.3
| 17 |  |  |  |  | 2.303 | 92 |  |  | 8
| 18 |  |  |  |  | 2.318 | 92.6 |  |  | 7.4
| 19 |  |  |  |  | 2.333 | 93.2 |  |  | 6.8
| 20 |  |  |  |  | 2.304 | 92.1 |  |  | 7.9
| 21 |  |  |  |  | 2.324 | 92.9 |  |  | 7.1
| 22 |  |  |  |  | 2.345 | 93.7 |  |  | 6.3
| Moyenne |  |  |  |  | 2.34 | 93.4 |  |  | 6.6
| Pourcentage de valeurs conformes : |  |  |  |  | 100
4/ | CONCLUSIONS
Contrôle | [12 empty] | Nom |  | F. MONTET
Conforme | [12 empty] | Fonction |  | Technicien de laboratoire
6/ | COMMENTAIRES
Visa

## Nuit 06-070324
|  |  |  | COMPTE RENDU D'ESSAIS | [10 empty] | Rillieux - Giratoire général de Gaulle
MESURE DE LA MASSE VOLUMIQUE DES MATERIAUX EN PLACE PAR GAMMADENSIMETRE appliquée aux produits hydrocarbonés (NF P 98-241-1)
|  |  |  | DE n° |  | 13 | RA L1EC |  |  |  | 07/03/2024
[6 empty] | N°Chrono | N° d'affaire |  |  |  | Date de rédaction
Laboratoire : |  |  |  | Laboratoire Rhône Auvergne - 29-31 rue des tâches - ZI mi-plaine - 69800 SAINT PRIEST
1/ | RENSEIGNEMENTS GENERAUX
| Opérateur : |  |  | F. Montet |  |  |  | Produit contrôlé : | [5 empty] | BBSG 0/10 Classe 3
| Date de l'essai : |  |  | Nuit 06-07/03/2024 |  |  |  | N° formule : |  |  | 115 |  |  | Epaisseur de la couche : |  | Entre 6 et 7cm
| Couche : |  |  | Roulement |  |  |  | Lieu de fabrication : | [5 empty] | P2R
| Date de mise en œuvre: |  |  | Nuit 06-07/03/2024 |  |  |  | Section contrôlée : | [5 empty] | Giratoire
| Gammadensimètre : |  |  | Humbolt-9340 |  |  |  | Conditions météorologiques : | [5 empty] | Beau
| Date du dernier calibrage : |  |  | Mars 2023 |  |  |  | Profondeur de mesure : | [5 empty] | Rétrodiffusion
| Atelier de mise en œuvre : |  |  | Finisseur Volvo titan P7820C, Hamm hd 110i vo, bomag bw120ad
2/ | CRITERES DE CONFORMITE
Source des critères :
| Définition des critères / objectifs : | [7 empty] | 4 | ≤ % de vide ≤ |  |  | 8
3/ | RESULTATS DES ESSAIS |  |  |  | Masse volumique réelle de l'enrobé (MVRE) : | [6 empty] | 2.502 |  |  | g/cm3
| N° | N° | Position |  |  | Masse volumique (g/cm3) | Compacités |  |  | Vides |  |  | Observations
| Essai | Profils | G | A | D |  | % |  |  | %
| 1 |  |  |  |  | 2.339 | 93.5 |  |  | 6.5
| 2 |  |  |  |  | 2.314 | 92.5 |  |  | 7.5
| 3 |  |  |  |  | 2.319 | 92.7 |  |  | 7.3
| 4 |  |  |  |  | 2.398 | 95.8 |  |  | 4.2
| 5 |  |  |  |  | 2.338 | 93.4 |  |  | 6.6
| 6 |  |  |  |  | 2.345 | 93.7 |  |  | 6.3
| 7 |  |  |  |  | 2.305 | 92.1 |  |  | 7.9
| 8 |  |  |  |  | 2.352 | 94 |  |  | 6
| 9 |  |  |  |  | 2.378 | 95 |  |  | 5
| 10 |  |  |  |  | 2.33 | 93.1 |  |  | 6.9
| 11 |  |  |  |  | 2.336 | 93.4 |  |  | 6.6
| 12 |  |  |  |  | 2.38 | 95.1 |  |  | 4.9
| 13 |  |  |  |  | 2.386 | 95.4 |  |  | 4.6
| 14 |  |  |  |  | 2.374 | 94.9 |  |  | 5.1
| 15 |  |  |  |  | 2.369 | 94.7 |  |  | 5.3
| 16 |  |  |  |  | 2.4 | 95.9 |  |  | 4.1
| 17 |  |  |  |  | 2.356 | 94.2 |  |  | 5.8
| 18 |  |  |  |  | 2.375 | 94.9 |  |  | 5.1
| 19 |  |  |  |  | 2.322 | 92.8 |  |  | 7.2
| 20 |  |  |  |  | 2.333 | 93.2 |  |  | 6.8
| 21 |  |  |  |  | 2.355 | 94.1 |  |  | 5.9
| 22 |  |  |  |  | 2.339 | 93.5 |  |  | 6.5
| 23 |  |  |  |  | 2.342 | 93.6 |  |  | 6.4
| 24 |  |  |  |  | 2.32 | 92.7 |  |  | 7.3
| Moyenne |  |  |  |  | 2.35 | 93.92 |  |  | 6.08
| Pourcentage de valeurs conformes : |  |  |  |  | 100
4/ | CONCLUSIONS
Contrôle | [12 empty] | Nom |  | F. MONTET
Conforme | [12 empty] | Fonction |  | Technicien de laboratoire
6/ | COMMENTAIRES
Visa

## Nuit 05-060324
|  |  |  | COMPTE RENDU D'ESSAIS | [10 empty] | Rillieux - Giratoire général de Gaulle
MESURE DE LA MASSE VOLUMIQUE DES MATERIAUX EN PLACE PAR GAMMADENSIMETRE appliquée aux produits hydrocarbonés (NF P 98-241-1)
|  |  |  | DE n° |  | 12 | RA L1EC |  |  |  | 06/03/2024
[6 empty] | N°Chrono | N° d'affaire |  |  |  | Date de rédaction
Laboratoire : |  |  |  | Laboratoire Rhône Auvergne - 29-31 rue des tâches - ZI mi-plaine - 69800 SAINT PRIEST
1/ | RENSEIGNEMENTS GENERAUX
| Opérateur : |  |  | F. Montet |  |  |  | Produit contrôlé : | [5 empty] | GB 0/14 Classe 4
| Date de l'essai : |  |  | Nuit 05-06/03/2024 |  |  |  | N° formule : |  |  | 160 |  |  | Epaisseur de la couche : |  | 8 çm
| Couche : |  |  | Base |  |  |  | Lieu de fabrication : | [5 empty] | P2R
| Date de mise en œuvre: |  |  | Nuit 05-06/03/2024 |  |  |  | Section contrôlée : | [5 empty] | Giratoire
| Gammadensimètre : |  |  | Humbolt-9340 |  |  |  | Conditions météorologiques : | [5 empty] | Nuit
| Date du dernier calibrage : |  |  | Mars 2023 |  |  |  | Profondeur de mesure : | [5 empty] | 5cm
| Atelier de mise en œuvre : |  |  | Finisseur Volvo titan P7820C, Hamm hd 110i vo, bomag bw120ad
2/ | CRITERES DE CONFORMITE
Source des critères :
| Définition des critères / objectifs : | [7 empty] | 0 | ≤ % de vide ≤ |  |  | 8
3/ | RESULTATS DES ESSAIS |  |  |  | Masse volumique réelle de l'enrobé (MVRE) : | [6 empty] | 2.475 |  |  | g/cm3
| N° | N° | Position |  |  | Masse volumique (g/cm3) | Compacités |  |  | Vides |  |  | Observations
| Essai | Profils | G | A | D |  | % |  |  | %
| 1 |  |  |  |  | 2.396 | 96.8 |  |  | 3.2
| 2 |  |  |  |  | 2.346 | 94.8 |  |  | 5.2
| 3 |  |  |  |  | 2.3 | 92.9 |  |  | 7.1
| 4 |  |  |  |  | 2.315 | 93.5 |  |  | 6.5
| 5 |  |  |  |  | 2.289 | 92.5 |  |  | 7.5
| 6 |  |  |  |  | 2.301 | 93 |  |  | 7
| 7 |  |  |  |  | 2.32 | 93.7 |  |  | 6.3
| 8 |  |  |  |  | 2.349 | 94.9 |  |  | 5.1
| 9 |  |  |  |  | 2.335 | 94.3 |  |  | 5.7
| 10 |  |  |  |  | 2.299 | 92.9 |  |  | 7.1
| 11 |  |  |  |  | 2.33 | 94.1 |  |  | 5.9
| 12 |  |  |  |  | 2.387 | 96.4 |  |  | 3.6
| 13 |  |  |  |  | 2.345 | 94.7 |  |  | 5.3
| 14 |  |  |  |  | 2.332 | 94.2 |  |  | 5.8
| 15 |  |  |  |  | 2.305 | 93.1 |  |  | 6.9
| 16 |  |  |  |  | 2.29 | 92.5 |  |  | 7.5
| 17 |  |  |  |  | 2.333 | 94.3 |  |  | 5.7
| 18 |  |  |  |  | 2.323 | 93.9 |  |  | 6.1
| 19 |  |  |  |  | 2.318 | 93.7 |  |  | 6.3
| 20 |  |  |  |  | 2.288 | 92.4 |  |  | 7.6
| 21 |  |  |  |  | 2.345 | 94.7 |  |  | 5.3
| 22 |  |  |  |  | 2.309 | 93.3 |  |  | 6.7
| Moyenne |  |  |  |  | 2.32 | 93.94 |  |  | 6.06
| Pourcentage de valeurs conformes : |  |  |  |  | 100
4/ | CONCLUSIONS
Contrôle | [12 empty] | Nom |  | F. MONTET
Conforme | [12 empty] | Fonction |  | Technicien de laboratoire
6/ | COMMENTAIRES
Visa

## 061223
|  |  |  | COMPTE RENDU D'ESSAIS | [10 empty] | Rillieux - Giratoire général de Gaulle
MESURE DE LA MASSE VOLUMIQUE DES MATERIAUX EN PLACE PAR GAMMADENSIMETRE appliquée aux produits hydrocarbonés (NF P 98-241-1)
|  |  |  | DE n° |  | 11 | RA L1EC |  |  |  | 06/12/2023
[6 empty] | N°Chrono | N° d'affaire |  |  |  | Date de rédaction
Laboratoire : |  |  |  | Laboratoire Rhône Auvergne - 29-31 rue des tâches - ZI mi-plaine - 69800 SAINT PRIEST
1/ | RENSEIGNEMENTS GENERAUX
| Opérateur : |  |  | F. Montet |  |  |  | Produit contrôlé : | [5 empty] | BBSG 0/10 Classe 3
| Date de l'essai : |  |  | 06/12/2023 |  |  |  | N° formule : |  |  | 110 |  |  | Epaisseur de la couche : |  | 5 cm
| Couche : |  |  | Roulement |  |  |  | Lieu de fabrication : | [5 empty] | P2R
| Date de mise en œuvre: |  |  | 06/12/2023 |  |  |  | Section contrôlée : | [5 empty] | Piste cyclable
| Gammadensimètre : |  |  | PQI |  |  |  | Conditions météorologiques : | [5 empty] | Beau
| Date du dernier calibrage : |  |  | Mars 2023 |  |  |  | Profondeur de mesure : | [5 empty] | Rétrodiffusion
| Atelier de mise en œuvre : |  |  | Mini-finisseur , Bomag bw100ad
2/ | CRITERES DE CONFORMITE
Source des critères :
| Définition des critères / objectifs : | [7 empty] | 4 | ≤ % de vide ≤ |  |  | 8
3/ | RESULTATS DES ESSAIS |  |  |  | Masse volumique réelle de l'enrobé (MVRE) : | [6 empty] | 2.44 |  |  | g/cm3
| N° | N° | Position |  |  | Masse volumique (g/cm3) | Compacités |  |  | Vides |  |  | Observations
| Essai | Profils | G | A | D |  | % |  |  | %
| 1 |  |  |  |  | 2.297 | 94.1 |  |  | 5.9
| 2 |  |  |  |  | 2.313 | 94.8 |  |  | 5.2
| 3 |  |  |  |  | 2.26 | 92.6 |  |  | 7.4
| 4 |  |  |  |  | 2.299 | 94.2 |  |  | 5.8
| 5 |  |  |  |  | 2.305 | 94.5 |  |  | 5.5
| 6 |  |  |  |  | 2.26 | 92.6 |  |  | 7.4
| 7 |  |  |  |  | 2.284 | 93.6 |  |  | 6.4
| 8 |  |  |  |  | 2.255 | 92.4 |  |  | 7.6
| 9 |  |  |  |  | 2.285 | 93.6 |  |  | 6.4
| 10 |  |  |  |  | 2.327 | 95.4 |  |  | 4.6
| Moyenne |  |  |  |  | 2.29 | 93.78 |  |  | 6.22
| Pourcentage de valeurs conformes : |  |  |  |  | 100
4/ | CONCLUSIONS
Contrôle | [12 empty] | Nom |  | F. MONTET
Conforme | [12 empty] | Fonction |  | Technicien de laboratoire
6/ | COMMENTAIRES
Visa

## 130923
|  |  |  | COMPTE RENDU D'ESSAIS | [10 empty] | Rillieux - Giratoire général de Gaulle
MESURE DE LA MASSE VOLUMIQUE DES MATERIAUX EN PLACE PAR GAMMADENSIMETRE appliquée aux produits hydrocarbonés (NF P 98-241-1)
|  |  |  | DE n° |  | 10 | RA L1EC |  |  |  | 13/09/2023
[6 empty] | N°Chrono | N° d'affaire |  |  |  | Date de rédaction
Laboratoire : |  |  |  | Laboratoire Rhône Auvergne - 29-31 rue des tâches - ZI mi-plaine - 69800 SAINT PRIEST
1/ | RENSEIGNEMENTS GENERAUX
| Opérateur : |  |  | F. Montet |  |  |  | Produit contrôlé : | [5 empty] | GB 0/14 Classe 4
| Date de l'essai : |  |  | 13/09/2023 |  |  |  | N° formule : |  |  | 160 |  |  | Epaisseur de la couche : |  | 11 cm
| Couche : |  |  | Base |  |  |  | Lieu de fabrication : | [5 empty] | P2R
| Date de mise en œuvre: |  |  | 13/09/2023 |  |  |  | Section contrôlée : | [5 empty] | Giratoire
| Gammadensimètre : |  |  | PQI |  |  |  | Conditions météorologiques : | [5 empty] | Beau
| Date du dernier calibrage : |  |  | Mars 2023 |  |  |  | Profondeur de mesure : | [5 empty] | Rétrodiffusion
| Atelier de mise en œuvre : |  |  | Finisseur volvo P7820C, HammhdDV90VO, Hamm hd 14
2/ | CRITERES DE CONFORMITE
Source des critères :
| Définition des critères / objectifs : | [7 empty] | 0 | ≤ % de vide ≤ |  |  | 8
3/ | RESULTATS DES ESSAIS |  |  |  | Masse volumique réelle de l'enrobé (MVRE) : | [6 empty] | 2.475 |  |  | g/cm3
| N° | N° | Position |  |  | Masse volumique (g/cm3) | Compacités |  |  | Vides |  |  | Observations
| Essai | Profils | G | A | D |  | % |  |  | %
| 1 |  |  |  |  | 2.375 | 96 |  |  | 4
| 2 |  |  |  |  | 2.381 | 96.2 |  |  | 3.8
| 3 |  |  |  |  | 2.321 | 93.8 |  |  | 6.2
| 4 |  |  |  |  | 2.339 | 94.5 |  |  | 5.5
| 5 |  |  |  |  | 2.351 | 95 |  |  | 5
| 6 |  |  |  |  | 2.295 | 92.7 |  |  | 7.3
| 7 |  |  |  |  | 2.374 | 95.9 |  |  | 4.1
| 8 |  |  |  |  | 2.357 | 95.2 |  |  | 4.8
| 9 |  |  |  |  | 2.31 | 93.3 |  |  | 6.7
| 10 |  |  |  |  | 2.333 | 94.3 |  |  | 5.7
| 11 |  |  |  |  | 2.324 | 93.9 |  |  | 6.1
| 12 |  |  |  |  | 2.368 | 95.7 |  |  | 4.3
| 13 |  |  |  |  | 2.384 | 96.3 |  |  | 3.7
| 14 |  |  |  |  | 2.346 | 94.8 |  |  | 5.2
| 15 |  |  |  |  | 2.341 | 94.6 |  |  | 5.4
| 16 |  |  |  |  | 2.328 | 94.1 |  |  | 5.9
| Moyenne |  |  |  |  | 2.35 | 94.77 |  |  | 5.23
| Pourcentage de valeurs conformes : |  |  |  |  | 100
4/ | CONCLUSIONS
Contrôle | [12 empty] | Nom |  | F. MONTET
Conforme | [12 empty] | Fonction |  | Technicien de laboratoire
6/ | COMMENTAIRES
Visa

## 120923
|  |  |  | COMPTE RENDU D'ESSAIS | [10 empty] | Rillieux - Giratoire général de Gaulle
MESURE DE LA MASSE VOLUMIQUE DES MATERIAUX EN PLACE PAR GAMMADENSIMETRE appliquée aux produits hydrocarbonés (NF P 98-241-1)
|  |  |  | DE n° |  | 9 | RA L1EC |  |  |  | 12/09/2023
[6 empty] | N°Chrono | N° d'affaire |  |  |  | Date de rédaction
Laboratoire : |  |  |  | Laboratoire Rhône Auvergne - 29-31 rue des tâches - ZI mi-plaine - 69800 SAINT PRIEST
1/ | RENSEIGNEMENTS GENERAUX
| Opérateur : |  |  | F. Montet |  |  |  | Produit contrôlé : | [5 empty] | GB 0/14 Classe 4
| Date de l'essai : |  |  | 12/09/2023 |  |  |  | N° formule : |  |  | 160 |  |  | Epaisseur de la couche : |  | 11 cm
| Couche : |  |  | Fondation |  |  |  | Lieu de fabrication : | [5 empty] | P2R
| Date de mise en œuvre: |  |  | 12/09/2023 |  |  |  | Section contrôlée : | [5 empty] | Giratoire
| Gammadensimètre : |  |  | Humbolt-9340 |  |  |  | Conditions météorologiques : | [5 empty] | Beau
| Date du dernier calibrage : |  |  | Mars 2023 |  |  |  | Profondeur de mesure : | [5 empty] | 7,5cm
| Atelier de mise en œuvre : |  |  | Finisseur volvo P7820C, HammhdDV90VO, Hamm hd 14
2/ | CRITERES DE CONFORMITE
Source des critères :
| Définition des critères / objectifs : | [7 empty] | 0 | ≤ % de vide ≤ |  |  | 8
3/ | RESULTATS DES ESSAIS |  |  |  | Masse volumique réelle de l'enrobé (MVRE) : | [6 empty] | 2.475 |  |  | g/cm3
| N° | N° | Position |  |  | Masse volumique (g/cm3) | Compacités |  |  | Vides |  |  | Observations
| Essai | Profils | G | A | D |  | % |  |  | %
| 1 |  |  |  |  | 2.344 | 94.7 |  |  | 5.3
| 2 |  |  |  |  | 2.332 | 94.2 |  |  | 5.8
| 3 |  |  |  |  | 2.306 | 93.2 |  |  | 6.8
| 4 |  |  |  |  | 2.339 | 94.5 |  |  | 5.5
| 5 |  |  |  |  | 2.358 | 95.3 |  |  | 4.7
| 6 |  |  |  |  | 2.309 | 93.3 |  |  | 6.7
| 7 |  |  |  |  | 2.321 | 93.8 |  |  | 6.2
| 8 |  |  |  |  | 2.303 | 93.1 |  |  | 6.9
| 9 |  |  |  |  | 2.319 | 93.7 |  |  | 6.3
| 10 |  |  |  |  | 2.334 | 94.3 |  |  | 5.7
| 11 |  |  |  |  | 2.31 | 93.3 |  |  | 6.7
| 12 |  |  |  |  | 2.315 | 93.5 |  |  | 6.5
| 13 |  |  |  |  | 2.35 | 94.9 |  |  | 5.1
| 14 |  |  |  |  | 2.298 | 92.8 |  |  | 7.2
| 15 |  |  |  |  | 2.301 | 93 |  |  | 7
| 16 |  |  |  |  | 2.333 | 94.3 |  |  | 5.7
| Moyenne |  |  |  |  | 2.32 | 93.87 |  |  | 6.13
| Pourcentage de valeurs conformes : |  |  |  |  | 100
4/ | CONCLUSIONS
Contrôle | [12 empty] | Nom |  | F. MONTET
Conforme | [12 empty] | Fonction |  | Technicien de laboratoire
6/ | COMMENTAIRES
Visa

## 141222
|  |  |  | COMPTE RENDU D'ESSAIS | [10 empty] | PPI - Réseau vélo express
MESURE DE LA MASSE VOLUMIQUE DES MATERIAUX EN PLACE PAR GAMMADENSIMETRE appliquée aux produits hydrocarbonés (NF P 98-241-1)
|  |  |  | DE n° |  | 8 | RA L1EC |  |  |  | 14/12/2022
[6 empty] | N°Chrono | N° d'affaire |  |  |  | Date de rédaction
Laboratoire : |  |  |  | Laboratoire Rhône-Alpes - 29-31 rue des Tâches - ZI mi-plaine - 69800 SAINT PRIEST
1/ | RENSEIGNEMENTS GENERAUX
| Opérateur : |  |  | F. Montet |  |  |  | Produit contrôlé : | [5 empty] | BBSG 0/10 Classe 3
| Date de l'essai : |  |  | 14/12/2022 |  |  |  | N° formule : |  |  | 110 |  |  | Epaisseur de la couche : |  | 5 cm
| Couche : |  |  | Roulement |  |  |  | Lieu de fabrication : | [5 empty] | P2R
| Date de mise en œuvre: |  |  | 14/12/2022 |  |  |  | Section contrôlée : | [5 empty] | Quai Aulagne St Fons
| Gammadensimètre : |  |  | PQI |  |  |  | Conditions météorologiques : | [5 empty] | Beau
| Date du dernier calibrage : |  |  | Février 2022 |  |  |  | Profondeur de mesure : | [5 empty] | Rétrodiffusion
| Atelier de mise en œuvre : |  |  | Finisseur volvo P7820C, hamm hd 14
2/ | CRITERES DE CONFORMITE
Source des critères :
| Définition des critères / objectifs : | [7 empty] | 4 | ≤ % de vide ≤ |  |  | 8
3/ | RESULTATS DES ESSAIS |  |  |  |  | Masse volumique réelle de l'enrobé (MVRE) : | [5 empty] | 2.44 |  |  | g/cm3
| N° | N° | Position |  |  | Masse volumique (g/cm3) | Compacités |  |  | Vides |  |  | Observations
| Essai | Profils | G | A | D |  | % |  |  | %
| 1 |  |  |  |  | 2.249 | 92.2 |  |  | 7.8
| 2 |  |  |  |  | 2.29 | 93.9 |  |  | 6.1
| 3 |  |  |  |  | 2.331 | 95.5 |  |  | 4.5
| 4 |  |  |  |  | 2.288 | 93.8 |  |  | 6.2
| 5 |  |  |  |  | 2.336 | 95.7 |  |  | 4.3
| 6 |  |  |  |  | 2.253 | 92.3 |  |  | 7.7
| 7 |  |  |  |  | 2.285 | 93.6 |  |  | 6.4
| 8 |  |  |  |  | 2.281 | 93.5 |  |  | 6.5
| 9 |  |  |  |  | 2.25 | 92.2 |  |  | 7.8
| 10 |  |  |  |  | 2.288 | 93.8 |  |  | 6.2
| 11 |  |  |  |  | 2.267 | 92.9 |  |  | 7.1
| 12 |  |  |  |  | 2.339 | 95.9 |  |  | 4.1
| 13 |  |  |  |  | 2.319 | 95 |  |  | 5
| 14 |  |  |  |  | 2.245 | 92 |  |  | 8
| Moyenne |  |  |  |  | 2.29 | 93.74 |  |  | 6.26
| Pourcentage de valeurs conformes : |  |  |  |  | 100
4/ | CONCLUSIONS
Contrôle : | [6 empty] | Conforme | [5 empty] | Nom |  | F. MONTET
[13 empty] | Fonction |  | Technicien de laboratoire
5/ | COMMENTAIRES
Visa

## 081222
|  |  |  | COMPTE RENDU D'ESSAIS | [10 empty] | PPI - Réseau vélo express
MESURE DE LA MASSE VOLUMIQUE DES MATERIAUX EN PLACE PAR GAMMADENSIMETRE appliquée aux produits hydrocarbonés (NF P 98-241-1)
|  |  |  | DE n° |  | 7 | RA L1EC |  |  |  | 2022-12-09
[6 empty] | N°Chrono | N° d'affaire |  |  |  | Date de rédaction
Laboratoire : |  |  |  | Laboratoire Rhône-Alpes - 29-31 rue des Tâches - ZI mi-plaine - 69800 SAINT PRIEST
1/ | RENSEIGNEMENTS GENERAUX
| Opérateur : |  |  | F. Montet |  |  |  | Produit contrôlé : | [5 empty] | GB 0/14 Classe 3
| Date de l'essai : |  |  | 08/12/2022 |  |  |  | N° formule : |  |  | 157 |  |  | Epaisseur de la couche : |  | 9 cm
| Couche : |  |  | Fondation |  |  |  | Lieu de fabrication : | [5 empty] | P2R
| Date de mise en œuvre: |  |  | 08/12/2022 |  |  |  | Section contrôlée : | [5 empty] | Quai Aulagne St Fons
| Gammadensimètre : |  |  | PQI |  |  |  | Conditions météorologiques : | [5 empty] | Couvert
| Date du dernier calibrage : |  |  | Février 2022 |  |  |  | Profondeur de mesure : | [5 empty] | Rétrodiffusion
| Atelier de mise en œuvre : |  |  | Finisseur vogele, Hamm hd+ 110i vo, bopag bw120ad
2/ | CRITERES DE CONFORMITE
Source des critères :
| Définition des critères / objectifs : | [7 empty] | 0 | ≤ % de vide ≤ |  |  | 9
3/ | RESULTATS DES ESSAIS |  |  |  |  | Masse volumique réelle de l'enrobé (MVRE) : | [5 empty] | 2.486 |  |  | g/cm3
| N° | N° | Position |  |  | Masse volumique (g/cm3) | Compacités |  |  | Vides |  |  | Observations
| Essai | Profils | G | A | D |  | % |  |  | %
| 1 |  |  |  |  | 2.343 | 94.2 |  |  | 5.8
| 2 |  |  |  |  | 2.325 | 93.5 |  |  | 6.5
| 3 |  |  |  |  | 2.398 | 96.5 |  |  | 3.5
| 4 |  |  |  |  | 2.374 | 95.5 |  |  | 4.5
| 5 |  |  |  |  | 2.387 | 96 |  |  | 4
| 6 |  |  |  |  | 2.343 | 94.2 |  |  | 5.8
| 7 |  |  |  |  | 2.405 | 96.7 |  |  | 3.3
| 8 |  |  |  |  | 2.353 | 94.7 |  |  | 5.3
| 9 |  |  |  |  | 2.38 | 95.7 |  |  | 4.3
| 10 |  |  |  |  | 2.395 | 96.3 |  |  | 3.7
| 11 |  |  |  |  | 2.384 | 95.9 |  |  | 4.1
| 12 |  |  |  |  | 2.333 | 93.8 |  |  | 6.2
| Moyenne |  |  |  |  | 2.37 | 95.25 |  |  | 4.75
| Pourcentage de valeurs conformes : |  |  |  |  | 100
4/ | CONCLUSIONS
Contrôle : | [6 empty] | Conforme | [5 empty] | Nom |  | F. MONTET
[13 empty] | Fonction |  | Technicien de laboratoire
5/ | COMMENTAIRES
Visa

## 061222 (2)
|  |  |  | COMPTE RENDU D'ESSAIS | [10 empty] | PPI - Réseau vélo express
MESURE DE LA MASSE VOLUMIQUE DES MATERIAUX EN PLACE PAR GAMMADENSIMETRE appliquée aux produits hydrocarbonés (NF P 98-241-1)
|  |  |  | DE n° |  | 6 | RA L1EC |  |  |  | 06/12/2022
[6 empty] | N°Chrono | N° d'affaire |  |  |  | Date de rédaction
Laboratoire : |  |  |  | Laboratoire Rhône-Alpes - 29-31 rue des Tâches - ZI mi-plaine - 69800 SAINT PRIEST
1/ | RENSEIGNEMENTS GENERAUX
| Opérateur : |  |  | F. Montet |  |  |  | Produit contrôlé : | [5 empty] | BBSG 0/10 Classe 3
| Date de l'essai : |  |  | 06/12/2022 |  |  |  | N° formule : |  |  | 110 |  |  | Epaisseur de la couche : |  | 5 cm
| Couche : |  |  | Roulement |  |  |  | Lieu de fabrication : | [5 empty] | P2R
| Date de mise en œuvre: |  |  | 06/12/2022 |  |  |  | Section contrôlée : | [5 empty] | Quai Aulagne St Fins
| Gammadensimètre : |  |  | PQI |  |  |  | Conditions météorologiques : | [5 empty] | Couvert
| Date du dernier calibrage : |  |  | 2022-02-01 |  |  |  | Profondeur de mesure : | [5 empty] | Rétrodiffusion
| Atelier de mise en œuvre : |  |  | Finisseur vogele, Hamm hd+ 110i vo, bomag bw120ad
2/ | CRITERES DE CONFORMITE
Source des critères :
| Définition des critères / objectifs : | [7 empty] | 4 | ≤ % de vide ≤ |  |  | 8
3/ | RESULTATS DES ESSAIS |  |  |  |  | Masse volumique réelle de l'enrobé (MVRE) : | [5 empty] | 2.44 |  |  | g/cm3
| N° | N° | Position |  |  | Masse volumique (g/cm3) | Compacités |  |  | Vides |  |  | Observations
| Essai | Profils | G | A | D |  | % |  |  | %
| 1 |  |  |  |  | 2.279 | 93.4 |  |  | 6.6
| 2 |  |  |  |  | 2.28 | 93.4 |  |  | 6.6
| 3 |  |  |  |  | 2.333 | 95.6 |  |  | 4.4
| 4 |  |  |  |  | 2.298 | 94.2 |  |  | 5.8
| 5 |  |  |  |  | 2.305 | 94.5 |  |  | 5.5
| 6 |  |  |  |  | 2.254 | 92.4 |  |  | 7.6
| 7 |  |  |  |  | 2.259 | 92.6 |  |  | 7.4
| 8 |  |  |  |  | 2.268 | 93 |  |  | 7
| 9 |  |  |  |  | 2.292 | 93.9 |  |  | 6.1
| 10 |  |  |  |  | 2.264 | 92.8 |  |  | 7.2
| 11 |  |  |  |  | 2.262 | 92.7 |  |  | 7.3
| 12 |  |  |  |  | 2.327 | 95.4 |  |  | 4.6
| 13 |  |  |  |  | 2.338 | 95.8 |  |  | 4.2
| 14 |  |  |  |  | 2.282 | 93.5 |  |  | 6.5
| 15 |  |  |  |  | 2.317 | 95 |  |  | 5
| 16 |  |  |  |  | 2.317 | 95 |  |  | 5
| 17 |  |  |  |  | 2.289 | 93.8 |  |  | 6.2
| 18 |  |  |  |  | 2.301 | 94.3 |  |  | 5.7
| Moyenne |  |  |  |  | 2.29 | 93.96 |  |  | 6.04
| Pourcentage de valeurs conformes : |  |  |  |  | 100
4/ | CONCLUSIONS
Contrôle : | [6 empty] | Conforme | [5 empty] | Nom |  | F. MONTET
[13 empty] | Fonction |  | Technicien de laboratoire
5/ | COMMENTAIRES
Visa

## 061222
|  |  |  | COMPTE RENDU D'ESSAIS | [10 empty] | PPI - Réseau vélo express
MESURE DE LA MASSE VOLUMIQUE DES MATERIAUX EN PLACE PAR GAMMADENSIMETRE appliquée aux produits hydrocarbonés (NF P 98-241-1)
|  |  |  | DE n° |  | 5 | RA L1EC |  |  |  | 06/12/2022
[6 empty] | N°Chrono | N° d'affaire |  |  |  | Date de rédaction
Laboratoire : |  |  |  | Laboratoire Rhône-Alpes - 29-31 rue des Tâches - ZI mi-plaine - 69800 SAINT PRIEST
1/ | RENSEIGNEMENTS GENERAUX
| Opérateur : |  |  | F. Montet |  |  |  | Produit contrôlé : | [5 empty] | GB 0/14 Classe 3
| Date de l'essai : |  |  | 06/12/2022 |  |  |  | N° formule : |  |  | 157 |  |  | Epaisseur de la couche : |  | 8 cm
| Couche : |  |  | Base |  |  |  | Lieu de fabrication : | [5 empty] | P2R
| Date de mise en œuvre: |  |  | 06/12/2022 |  |  |  | Section contrôlée : | [5 empty] | Quai Aulagne St Fons
| Gammadensimètre : |  |  | PQI |  |  |  | Conditions météorologiques : | [5 empty] | Couvert
| Date du dernier calibrage : |  |  | Février 2022 |  |  |  | Profondeur de mesure : | [5 empty] | Rétrodiffusion
| Atelier de mise en œuvre : |  |  | Finisseur vogele, Hamm hd+ 110i vo, bopag bw120ad
2/ | CRITERES DE CONFORMITE
Source des critères :
| Définition des critères / objectifs : | [7 empty] | 0 | ≤ % de vide ≤ |  |  | 9
3/ | RESULTATS DES ESSAIS |  |  |  |  | Masse volumique réelle de l'enrobé (MVRE) : | [5 empty] | 2.486 |  |  | g/cm3
| N° | N° | Position |  |  | Masse volumique (g/cm3) | Compacités |  |  | Vides |  |  | Observations
| Essai | Profils | G | A | D |  | % |  |  | %
| 1 |  |  |  |  | 2.398 | 96.5 |  |  | 3.5
| 2 |  |  |  |  | 2.375 | 95.5 |  |  | 4.5
| 3 |  |  |  |  | 2.353 | 94.7 |  |  | 5.3
| 4 |  |  |  |  | 2.401 | 96.6 |  |  | 3.4
| 5 |  |  |  |  | 2.375 | 95.5 |  |  | 4.5
| 6 |  |  |  |  | 2.334 | 93.9 |  |  | 6.1
| 7 |  |  |  |  | 2.36 | 94.9 |  |  | 5.1
| 8 |  |  |  |  | 2.363 | 95.1 |  |  | 4.9
| 9 |  |  |  |  | 2.412 | 97 |  |  | 3
| 10 |  |  |  |  | 2.363 | 95.1 |  |  | 4.9
| 11 |  |  |  |  | 2.324 | 93.5 |  |  | 6.5
| 12 |  |  |  |  | 2.345 | 94.3 |  |  | 5.7
| 13 |  |  |  |  | 2.398 | 96.5 |  |  | 3.5
| 14 |  |  |  |  | 2.315 | 93.1 |  |  | 6.9
| 15 |  |  |  |  | 2.381 | 95.8 |  |  | 4.2
| 16 |  |  |  |  | 2.325 | 93.5 |  |  | 6.5
| 17 |  |  |  |  | 2.36 | 94.9 |  |  | 5.1
| 18 |  |  |  |  | 2.336 | 94 |  |  | 6
| Moyenne |  |  |  |  | 2.36 | 95.02 |  |  | 4.98
| Pourcentage de valeurs conformes : |  |  |  |  | 100
4/ | CONCLUSIONS
Contrôle : | [6 empty] | Conforme | [5 empty] | Nom |  | F. MONTET
[13 empty] | Fonction |  | Technicien de laboratoire
5/ | COMMENTAIRES
Visa

## 051222
|  |  |  | COMPTE RENDU D'ESSAIS | [10 empty] | PPI - Réseau vélo express
MESURE DE LA MASSE VOLUMIQUE DES MATERIAUX EN PLACE PAR GAMMADENSIMETRE appliquée aux produits hydrocarbonés (NF P 98-241-1)
|  |  |  | DE n° |  | 4 | RA L1EC |  |  |  | 05/12/2022
[6 empty] | N°Chrono | N° d'affaire |  |  |  | Date de rédaction
Laboratoire : |  |  |  | Laboratoire Rhône-Alpes - 29-31 rue des Tâches - ZI mi-plaine - 69800 SAINT PRIEST
1/ | RENSEIGNEMENTS GENERAUX
| Opérateur : |  |  | F. Montet |  |  |  | Produit contrôlé : | [5 empty] | GB 0/14 Classe 3
| Date de l'essai : |  |  | 05/12/2022 |  |  |  | N° formule : |  |  | 157 |  |  | Epaisseur de la couche : |  | 9 cm
| Couche : |  |  | Fondation |  |  |  | Lieu de fabrication : | [5 empty] | P2R
| Date de mise en œuvre: |  |  | 05/12/2022 |  |  |  | Section contrôlée : | [5 empty] | Quai Aulagne St Fons
| Gammadensimètre : |  |  | PQI |  |  |  | Conditions météorologiques : | [5 empty] | Couvert
| Date du dernier calibrage : |  |  | Fevrier 2022 |  |  |  | Profondeur de mesure : | [5 empty] | Rétrodiffusion
| Atelier de mise en œuvre : |  |  | Finisseur vogele, Hamm hd+ 110i vo, bopag bw120ad
2/ | CRITERES DE CONFORMITE
Source des critères :
| Définition des critères / objectifs : | [7 empty] | 0 | ≤ % de vide ≤ |  |  | 9
3/ | RESULTATS DES ESSAIS |  |  |  |  | Masse volumique réelle de l'enrobé (MVRE) : | [5 empty] | 2.486 |  |  | g/cm3
| N° | N° | Position |  |  | Masse volumique (g/cm3) | Compacités |  |  | Vides |  |  | Observations
| Essai | Profils | G | A | D |  | % |  |  | %
| 1 |  |  |  |  | 2.351 | 94.6 |  |  | 5.4
| 2 |  |  |  |  | 2.302 | 92.6 |  |  | 7.4
| 3 |  |  |  |  | 2.391 | 96.2 |  |  | 3.8
| 4 |  |  |  |  | 2.38 | 95.7 |  |  | 4.3
| 5 |  |  |  |  | 2.358 | 94.9 |  |  | 5.1
| 6 |  |  |  |  | 2.373 | 95.5 |  |  | 4.5
| 7 |  |  |  |  | 2.391 | 96.2 |  |  | 3.8
| 8 |  |  |  |  | 2.333 | 93.8 |  |  | 6.2
| 9 |  |  |  |  | 2.368 | 95.3 |  |  | 4.7
| 10 |  |  |  |  | 2.313 | 93 |  |  | 7
| 11 |  |  |  |  | 2.369 | 95.3 |  |  | 4.7
| 12 |  |  |  |  | 2.275 | 91.5 |  |  | 8.5
| 13 |  |  |  |  | 2.346 | 94.4 |  |  | 5.6
| 14 |  |  |  |  | 2.314 | 93.1 |  |  | 6.9
| 15 |  |  |  |  | 2.347 | 94.4 |  |  | 5.6
| 16 |  |  |  |  | 2.357 | 94.8 |  |  | 5.2
| 17 |  |  |  |  | 2.324 | 93.5 |  |  | 6.5
| 18 |  |  |  |  | 2.318 | 93.2 |  |  | 6.8
| 19 |  |  |  |  | 2.376 | 95.6 |  |  | 4.4
| 20 |  |  |  |  | 2.288 | 92 |  |  | 8
| Moyenne |  |  |  |  | 2.34 | 94.28 |  |  | 5.72
| Pourcentage de valeurs conformes : |  |  |  |  | 100
4/ | CONCLUSIONS
Contrôle : | [6 empty] | Conforme | [5 empty] | Nom |  | F. MONTET
[13 empty] | Fonction |  | Technicien de laboratoire
5/ | COMMENTAIRES
Visa

## 130722
|  |  |  | COMPTE RENDU D'ESSAIS | [10 empty] | PPI - Réseau vélo express
MESURE DE LA MASSE VOLUMIQUE DES MATERIAUX EN PLACE PAR GAMMADENSIMETRE appliquée aux produits hydrocarbonés (NF P 98-241-1)
|  |  |  | DE n° |  | 3 | RA L1EC |  |  |  | 13/07/2022
[6 empty] | N°Chrono | N° d'affaire |  |  |  | Date de rédaction
Laboratoire : |  |  |  | Laboratoire Rhône-Alpes - 29-31 rue des Tâches - ZI mi-plaine - 69800 SAINT PRIEST
1/ | RENSEIGNEMENTS GENERAUX
| Opérateur : |  |  | F. Montet |  |  |  | Produit contrôlé : | [5 empty] | BBSG 0/10 Classe 3
| Date de l'essai : |  |  | 13/07/2022 |  |  |  | N° formule : |  |  | 110 |  |  | Epaisseur de la couche : |  | 5 cm
| Couche : |  |  | Roulement |  |  |  | Lieu de fabrication : | [5 empty] | P2R
| Date de mise en œuvre: |  |  | 13/07/2022 |  |  |  | Section contrôlée : | [5 empty] | Avenue de Grande Bretagne
| Gammadensimètre : |  |  | Humbolt-9341 |  |  |  | Conditions météorologiques : | [5 empty] | Beau
| Date du dernier calibrage : |  |  | Février 2022 |  |  |  | Profondeur de mesure : | [5 empty] | Rétrodiffusion
| Atelier de mise en œuvre : |  |  | Finisseur Volvo titan P7820C, Hamm Hd DV 90 VO, Bomag bw120ad
2/ | CRITERES DE CONFORMITE
Source des critères :
| Définition des critères / objectifs : | [7 empty] | 4 | ≤ % de vide ≤ |  |  | 8
3/ | RESULTATS DES ESSAIS |  |  |  |  | Masse volumique réelle de l'enrobé (MVRE) : | [5 empty] | 2.447 |  |  | g/cm3
| N° | N° | Position |  |  | Masse volumique (g/cm3) | Compacités |  |  | Vides |  |  | Observations
| Essai | Profils | G | A | D |  | % |  |  | %
| 1 |  |  |  |  | 2.274 | 92.9 |  |  | 7.1
| 2 |  |  |  |  | 2.256 | 92.2 |  |  | 7.8
| 3 |  |  |  |  | 2.258 | 92.3 |  |  | 7.7
| 4 |  |  |  |  | 2.278 | 93.1 |  |  | 6.9
| 5 |  |  |  |  | 2.269 | 92.7 |  |  | 7.3
| 6 |  |  |  |  | 2.305 | 94.2 |  |  | 5.8
| 7 |  |  |  |  | 2.271 | 92.8 |  |  | 7.2
| 8 |  |  |  |  | 2.281 | 93.2 |  |  | 6.8
| 9 |  |  |  |  | 2.261 | 92.4 |  |  | 7.6
| 10 |  |  |  |  | 2.258 | 92.3 |  |  | 7.7
| 11 |  |  |  |  | 2.27 | 92.8 |  |  | 7.2
| 12 |  |  |  |  | 2.283 | 93.3 |  |  | 6.7
| 13 |  |  |  |  | 2.261 | 92.4 |  |  | 7.6
| 14 |  |  |  |  | 2.273 | 92.9 |  |  | 7.1
| 15 |  |  |  |  | 2.258 | 92.3 |  |  | 7.7
| 16 |  |  |  |  | 2.297 | 93.9 |  |  | 6.1
| 17 |  |  |  |  | 2.254 | 92.1 |  |  | 7.9
| 18 |  |  |  |  | 2.281 | 93.2 |  |  | 6.8
| Moyenne |  |  |  |  | 2.27 | 92.83 |  |  | 7.17
| Pourcentage de valeurs conformes : |  |  |  |  | 100
4/ | CONCLUSIONS
Contrôle : | [6 empty] | Conforme | [5 empty] | Nom |  | F. MONTET
[13 empty] | Fonction |  | Technicien de laboratoire
5/ | COMMENTAIRES
Visa

## 120722 (2)
|  |  |  | COMPTE RENDU D'ESSAIS | [10 empty] | PPI - Réseau vélo express
MESURE DE LA MASSE VOLUMIQUE DES MATERIAUX EN PLACE PAR GAMMADENSIMETRE appliquée aux produits hydrocarbonés (NF P 98-241-1)
|  |  |  | DE n° |  | 2 | RA L1EC |  |  |  | 12/07/2022
[6 empty] | N°Chrono | N° d'affaire |  |  |  | Date de rédaction
Laboratoire : |  |  |  | Laboratoire Rhône-Alpes - 29-31 rue des Tâches - ZI mi-plaine - 69800 SAINT PRIEST
1/ | RENSEIGNEMENTS GENERAUX
| Opérateur : |  |  | F. Montet |  |  |  | Produit contrôlé : | [5 empty] | GB 0/14 Classe 3
| Date de l'essai : |  |  | 12/07/2022 |  |  |  | N° formule : |  |  | 157 |  |  | Epaisseur de la couche : |  | 9 cm
| Couche : |  |  | Base |  |  |  | Lieu de fabrication : | [5 empty] | P2R
| Date de mise en œuvre: |  |  | 12/07/2022 |  |  |  | Section contrôlée : | [5 empty] | Avenue de Grande Bretagne
| Gammadensimètre : |  |  | PQI |  |  |  | Conditions météorologiques : | [5 empty] | Beau
| Date du dernier calibrage : |  |  | Février 2022 |  |  |  | Profondeur de mesure : | [5 empty] | Rétrodiffusion
| Atelier de mise en œuvre : |  |  | Finisseur volvo titan P7820C, hamm DV 90 VO ,bomag Cc120
2/ | CRITERES DE CONFORMITE
Source des critères :
| Définition des critères / objectifs : | [7 empty] | 0 | ≤ % de vide ≤ |  |  | 9
3/ | RESULTATS DES ESSAIS |  |  |  |  | Masse volumique réelle de l'enrobé (MVRE) : | [5 empty] | 2.486 |  |  | g/cm3
| N° | N° | Position |  |  | Masse volumique (g/cm3) | Compacités |  |  | Vides |  |  | Observations
| Essai | Profils | G | A | D |  | % |  |  | %
| 1 |  |  |  |  | 2.4 | 96.5 |  |  | 3.5
| 2 |  |  |  |  | 2.387 | 96 |  |  | 4
| 3 |  |  |  |  | 2.371 | 95.4 |  |  | 4.6
| 4 |  |  |  |  | 2.381 | 95.8 |  |  | 4.2
| 5 |  |  |  |  | 2.355 | 94.7 |  |  | 5.3
| 6 |  |  |  |  | 2.382 | 95.8 |  |  | 4.2
| 7 |  |  |  |  | 2.368 | 95.3 |  |  | 4.7
| 8 |  |  |  |  | 2.346 | 94.4 |  |  | 5.6
| 9 |  |  |  |  | 2.295 | 92.3 |  |  | 7.7
| 10 |  |  |  |  | 2.348 | 94.4 |  |  | 5.6
| 11 |  |  |  |  | 2.38 | 95.7 |  |  | 4.3
| 12 |  |  |  |  | 2.358 | 94.9 |  |  | 5.1
| 13 |  |  |  |  | 2.355 | 94.7 |  |  | 5.3
| 14 |  |  |  |  | 2.336 | 94 |  |  | 6
| 15 |  |  |  |  | 2.4 | 96.5 |  |  | 3.5
| 16 |  |  |  |  | 2.387 | 96 |  |  | 4
| 17 |  |  |  |  | 2.349 | 94.5 |  |  | 5.5
| 18 |  |  |  |  | 2.39 | 96.1 |  |  | 3.9
| 19 |  |  |  |  | 2.328 | 93.6 |  |  | 6.4
| 20 |  |  |  |  | 2.377 | 95.6 |  |  | 4.4
| Moyenne |  |  |  |  | 2.36 | 95.11 |  |  | 4.89
| Pourcentage de valeurs conformes : |  |  |  |  | 100
4/ | CONCLUSIONS
Contrôle : | [6 empty] | Conforme | [5 empty] | Nom |  | F. MONTET
[13 empty] | Fonction |  | Technicien de laboratoire
5/ | COMMENTAIRES
Visa

## 120722
|  |  |  | COMPTE RENDU D'ESSAIS | [10 empty] | PPI - Réseau vélo express
MESURE DE LA MASSE VOLUMIQUE DES MATERIAUX EN PLACE PAR GAMMADENSIMETRE appliquée aux produits hydrocarbonés (NF P 98-241-1)
|  |  |  | DE n° |  | 1 | RA L1EC |  |  |  | 2022-07-12
[6 empty] | N°Chrono | N° d'affaire |  |  |  | Date de rédaction
Laboratoire : |  |  |  | Laboratoire Rhône-Alpes - 29-31 rue des Tâches - ZI mi-plaine - 69800 SAINT PRIEST
1/ | RENSEIGNEMENTS GENERAUX
| Opérateur : |  |  | F. Montet |  |  |  | Produit contrôlé : | [5 empty] | GB 0/14 Classe 3
| Date de l'essai : |  |  | 2022-07-12 |  |  |  | N° formule : |  |  | 157 |  |  | Epaisseur de la couche : |  | 10 cm
| Couche : |  |  | Fondation |  |  |  | Lieu de fabrication : | [5 empty] | P2R
| Date de mise en œuvre: |  |  | 2022-07-12 |  |  |  | Section contrôlée : | [5 empty] | Avenue de Grande Bretagne
| Gammadensimètre : |  |  | PQI |  |  |  | Conditions météorologiques : | [5 empty] | Beau
| Date du dernier calibrage : |  |  | Février 2022 |  |  |  | Profondeur de mesure : | [5 empty] | Rétrodiffusion
| Atelier de mise en œuvre : |  |  | Finisseur volvo titan P7820C, hamm DV 90 VO ,bomag Cc120
2/ | CRITERES DE CONFORMITE
Source des critères :
| Définition des critères / objectifs : | [7 empty] | 0 | ≤ % de vide ≤ |  |  | 9
3/ | RESULTATS DES ESSAIS |  |  |  |  | Masse volumique réelle de l'enrobé (MVRE) : | [5 empty] | 2.486 |  |  | g/cm3
| N° | N° | Position |  |  | Masse volumique (g/cm3) | Compacités |  |  | Vides |  |  | Observations
| Essai | Profils | G | A | D |  | % |  |  | %
| 1 |  |  |  |  | 2.389 | 96.1 |  |  | 3.9
| 2 |  |  |  |  | 2.371 | 95.4 |  |  | 4.6
| 3 |  |  |  |  | 2.355 | 94.7 |  |  | 5.3
| 4 |  |  |  |  | 2.406 | 96.8 |  |  | 3.2
| 5 |  |  |  |  | 2.388 | 96.1 |  |  | 3.9
| 6 |  |  |  |  | 2.345 | 94.3 |  |  | 5.7
| 7 |  |  |  |  | 2.32 | 93.3 |  |  | 6.7
| 8 |  |  |  |  | 2.362 | 95 |  |  | 5
| 9 |  |  |  |  | 2.394 | 96.3 |  |  | 3.7
| 10 |  |  |  |  | 2.356 | 94.8 |  |  | 5.2
| 11 |  |  |  |  | 2.325 | 93.5 |  |  | 6.5
| 12 |  |  |  |  | 2.361 | 95 |  |  | 5
| 13 |  |  |  |  | 2.333 | 93.8 |  |  | 6.2
| 14 |  |  |  |  | 2.312 | 93 |  |  | 7
| 15 |  |  |  |  | 2.323 | 93.4 |  |  | 6.6
| 16 |  |  |  |  | 2.389 | 96.1 |  |  | 3.9
| 17 |  |  |  |  | 2.4 | 96.5 |  |  | 3.5
| 18 |  |  |  |  | 2.331 | 93.8 |  |  | 6.2
| 19 |  |  |  |  | 2.36 | 94.9 |  |  | 5.1
| 20 |  |  |  |  | 2.313 | 93 |  |  | 7
| Moyenne |  |  |  |  | 2.36 | 94.79 |  |  | 5.21
| Pourcentage de valeurs conformes : |  |  |  |  | 100
4/ | CONCLUSIONS
Contrôle : | [6 empty] | Conforme | [5 empty] | Nom |  | F. MONTET
[13 empty] | Fonction |  | Technicien de laboratoire
5/ | COMMENTAIRES
Visa