## 130722 (3)
|  |  |  | COMPTE RENDU D'ESSAIS | [12 empty] | PPI - Réseau vélo express
MASSE VOLUMIQUE DES ENROBES (NF EN 12697-6-A1)
[6 empty] | n° | 4 |  | RAL1EC |  |  | 18/07/2022
[7 empty] | Chrono |  | N° d'affaire |  |  | Date de rédaction
Laboratoire : |  |  |  | Laboratoire Rhône-Alpes - 29-31 rue des tâches - ZI mi-plaine - 69800 SAINT PRIEST
1/ | RENSEIGNEMENTS GENERAUX | [20 empty] | F. Montet
13/07/2022
| Opérateur : |  |  |  | F. Montet |  |  |  |  | Nature du produit : |  |  |  |  | BBSG 0/10 Classe 3 | [6 empty] | 18/07/2022
| Date de(s) prélèvement(s) : |  |  |  | 13/07/2022 |  |  |  |  | Provenance : |  |  |  |  | P2R F110 | [6 empty] | BBSG 0/10 Classe 3
| Date de(s) essai(s) : |  |  |  | 18/07/2022 |  |  |  |  | Couche : |  |  |  |  | Roulement | [6 empty] | P2R
Roulement
2/ | CRITERES DE CONFORMITE
Source des critères :
| Définition des critères / objectifs : |  |  |  |  | 4 ≤ %vides ≤ 8%
3/ | RESULTATS DES ESSAIS
| Température mesurée de l'eau : (±1 - °C) |  | 21 |  |  |  | °C |  |  |  | Masse volumique de la paraffine: |  |  |  | 890 |  |  | kg/m3
| Masse volumique de l'eau : |  | 998.0971 |  |  |  | kg/m3 |  |  |  | MVR : |  |  |  | 2447 |  |  | kg/m3
| Référence de l'éprouvette | Masse séche (g) |  |  | Masse sèche paraffinée (g) |  |  | Masse dans l'eau (g) |  | Masse volumique de l'éprouvette (kg/m3) |  |  | Compacité % |  |  | % vides |  | Hauteur de l'éprouvette (cm) | Température mesurée au 1°C | Facteur de correction K | Facteur de correction à utiliser
| SC3 | 1338.6 |  |  | 1359.4 |  |  | 752.6 |  | 2289.825 |  |  | 93.57684 |  |  | 6.423161 |  | 5 | 10 | 1.0027
| SC5 | 1584.3 |  |  | 1607.7 |  |  | 879.1 |  | 2251.395 |  |  | 92.00634 |  |  | 7.993655 |  | 6.5 | 11 | 1.0026
[19 empty] | 12 | 1.0025
[19 empty] | 13 | 1.0023
[19 empty] | 14 | 1.0022
[19 empty] | 15 | 1.0021
[19 empty] | 16 | 1.0019
[19 empty] | 17 | 1.0017
4/ | CONCLUSIONS | [17 empty] | 18 | 1.0016
Contrôle | [13 empty] | Nom |  |  | F. MONTET |  | 19 | 1.0014
Conforme | [13 empty] | Fonction |  |  | Technicien de laboratoire |  | 20 | 1.0012
[19 empty] | 21 | 1.001 | 1.001
[19 empty] | 22 | 1.0007
7/ | COMMENTAIRES | [17 empty] | 23 | 1.0005
[14 empty] | Visa |  |  |  |  | 24 | 1.0003
[19 empty] | 25 | 1
[19 empty] | 26 | 0.9997
[19 empty] | 27 | 0.9995
[19 empty] | 28 | 0.9992
[19 empty] | 29 | 0.9989
[19 empty] | 30 | 0.9986

## 130722 (2)
|  |  |  | COMPTE RENDU D'ESSAIS | [12 empty] | PPI - Réseau vélo express
MASSE VOLUMIQUE DES ENROBES (NF EN 12697-6-A1)
[6 empty] | n° | 3 |  | RAL1EC |  |  | 18/07/2022
[7 empty] | Chrono |  | N° d'affaire |  |  | Date de rédaction
Laboratoire : |  |  |  | Laboratoire Rhône-Alpes - 29-31 rue des tâches - ZI mi-plaine - 69800 SAINT PRIEST
1/ | RENSEIGNEMENTS GENERAUX | [20 empty] | F. Montet
13/07/2022
| Opérateur : |  |  |  | F. Montet |  |  |  |  | Nature du produit : |  |  |  |  | GB 0/14 Classe 3 | [6 empty] | 18/07/2022
| Date de(s) prélèvement(s) : |  |  |  | 13/07/2022 |  |  |  |  | Provenance : |  |  |  |  | P2R F157 | [6 empty] | GB 0/14 Classe 3
| Date de(s) essai(s) : |  |  |  | 18/07/2022 |  |  |  |  | Couche : |  |  |  |  | Base | [6 empty] | P2R
Base
2/ | CRITERES DE CONFORMITE
Source des critères :
| Définition des critères / objectifs : |  |  |  |  | 0 ≤ %vides ≤ 9%
3/ | RESULTATS DES ESSAIS
| Température mesurée de l'eau : (±1 - °C) |  | 21 |  |  |  | °C |  |  |  | Masse volumique de la paraffine: |  |  |  | 890 |  |  | kg/m3
| Masse volumique de l'eau : |  | 998.0971 |  |  |  | kg/m3 |  |  |  | MVR : |  |  |  | 2486 |  |  | kg/m3
| Référence de l'éprouvette | Masse séche (g) |  |  | Masse sèche paraffinée (g) |  |  | Masse dans l'eau (g) |  | Masse volumique de l'éprouvette (kg/m3) |  |  | Compacité % |  |  | % vides |  | Hauteur de l'éprouvette (cm) | Température mesurée au 1°C | Facteur de correction K | Facteur de correction à utiliser
| SC1 | 2440.5 |  |  | 2458.8 |  |  | 1414.3 |  | 2378.818 |  |  | 95.68859 |  |  | 4.311413 |  | 9 | 10 | 1.0027
| SC3 | 2511.6 |  |  | 2537.6 |  |  | 1462.6 |  | 2396.94 |  |  | 96.41753 |  |  | 3.582466 |  | 9.5 | 11 | 1.0026
| SC5 | 1852.8 |  |  | 1872 |  |  | 1074.4 |  | 2382.877 |  |  | 95.85183 |  |  | 4.148166 |  | 8 | 12 | 1.0025
[19 empty] | 13 | 1.0023
[19 empty] | 14 | 1.0022
[19 empty] | 15 | 1.0021
[19 empty] | 16 | 1.0019
[19 empty] | 17 | 1.0017
4/ | CONCLUSIONS | [17 empty] | 18 | 1.0016
Contrôle | [13 empty] | Nom |  |  | F. MONTET |  | 19 | 1.0014
Conforme | [13 empty] | Fonction |  |  | Technicien de laboratoire |  | 20 | 1.0012
[19 empty] | 21 | 1.001 | 1.001
[19 empty] | 22 | 1.0007
7/ | COMMENTAIRES | [17 empty] | 23 | 1.0005
[14 empty] | Visa |  |  |  |  | 24 | 1.0003
[19 empty] | 25 | 1
[19 empty] | 26 | 0.9997
[19 empty] | 27 | 0.9995
[19 empty] | 28 | 0.9992
[19 empty] | 29 | 0.9989
[19 empty] | 30 | 0.9986

## 130722
|  |  |  | COMPTE RENDU D'ESSAIS | [12 empty] | PPI - Réseau vélo express
MASSE VOLUMIQUE DES ENROBES (NF EN 12697-6-A1)
[6 empty] | n° | 2 |  | RAL1EC |  |  | 18/07/2022
[7 empty] | Chrono |  | N° d'affaire |  |  | Date de rédaction
Laboratoire : |  |  |  | Laboratoire Rhône-Alpes - 29-31 rue des tâches - ZI mi-plaine - 69800 SAINT PRIEST
1/ | RENSEIGNEMENTS GENERAUX | [20 empty] | F. Montet
13/07/2022
| Opérateur : |  |  |  | F. Montet |  |  |  |  | Nature du produit : |  |  |  |  | GB 0/14 Classe 3 | [6 empty] | 18/07/2022
| Date de(s) prélèvement(s) : |  |  |  | 13/07/2022 |  |  |  |  | Provenance : |  |  |  |  | P2R F157 | [6 empty] | GB 0/14 Classe 3
| Date de(s) essai(s) : |  |  |  | 18/07/2022 |  |  |  |  | Couche : |  |  |  |  | Fondation | [6 empty] | P2R
Fondation
2/ | CRITERES DE CONFORMITE
Source des critères :
| Définition des critères / objectifs : |  |  |  |  | 0 ≤ %vides ≤ 9%
3/ | RESULTATS DES ESSAIS
| Température mesurée de l'eau : (±1 - °C) |  | 21 |  |  |  | °C |  |  |  | Masse volumique de la paraffine: |  |  |  | 890 |  |  | kg/m3
| Masse volumique de l'eau : |  | 998.0971 |  |  |  | kg/m3 |  |  |  | MVR : |  |  |  | 2486 |  |  | kg/m3
| Référence de l'éprouvette | Masse séche (g) |  |  | Masse sèche paraffinée (g) |  |  | Masse dans l'eau (g) |  | Masse volumique de l'éprouvette (kg/m3) |  |  | Compacité % |  |  | % vides |  | Hauteur de l'éprouvette (cm) | Température mesurée au 1°C | Facteur de correction K | Facteur de correction à utiliser
| SC1 | 2132.8 |  |  | 2145.8 |  |  | 1248 |  | 2410.202 |  |  | 96.95102 |  |  | 3.048979 |  | 8 | 10 | 1.0027
| SC3 | 2845.6 |  |  | 2861.8 |  |  | 1665.7 |  | 2411.161 |  |  | 96.9896 |  |  | 3.010402 |  | 10 | 11 | 1.0026
| SC5 | 2845.4 |  |  | 2860.5 |  |  | 1665.8 |  | 2411.333 |  |  | 96.99648 |  |  | 3.003517 |  | 10 | 12 | 1.0025
[19 empty] | 13 | 1.0023
[19 empty] | 14 | 1.0022
[19 empty] | 15 | 1.0021
[19 empty] | 16 | 1.0019
[19 empty] | 17 | 1.0017
4/ | CONCLUSIONS | [17 empty] | 18 | 1.0016
Contrôle | [13 empty] | Nom |  |  | F. MONTET |  | 19 | 1.0014
Conforme | [13 empty] | Fonction |  |  | Technicien de laboratoire |  | 20 | 1.0012
[19 empty] | 21 | 1.001 | 1.001
[19 empty] | 22 | 1.0007
7/ | COMMENTAIRES | [17 empty] | 23 | 1.0005
[14 empty] | Visa |  |  |  |  | 24 | 1.0003
[19 empty] | 25 | 1
[19 empty] | 26 | 0.9997
[19 empty] | 27 | 0.9995
[19 empty] | 28 | 0.9992
[19 empty] | 29 | 0.9989
[19 empty] | 30 | 0.9986

## 120722
|  |  |  | COMPTE RENDU D'ESSAIS | [12 empty] | PPI - Réseau Velo Express
MASSE VOLUMIQUE DES ENROBES (NF EN 12697-6-A1)
[6 empty] | n° | 1 |  | RA L1EC |  |  | 13/07/2022
[7 empty] | Chrono |  | N° d'affaire |  |  | Date de rédaction
Laboratoire : |  |  |  | Laboratoire Rhône-Ain-Loire et Haute-Loire - 29-31 rue des Tâches ZI Mi-Plaine - 69800 SAINT PRIEST
1/ | RENSEIGNEMENTS GENERAUX | [20 empty] | Sylvain LHOPITAL
12/07/2022
| Opérateur : |  |  |  | Sylvain LHOPITAL |  |  |  |  | Nature du produit : |  |  |  |  | GB 0/14 Classe 3 | [6 empty] | 13/07/2022
| Date de(s) prélèvement(s) : |  |  |  | 12/07/2022 |  |  |  |  | Provenance : |  |  |  |  | P2R | [6 empty] | GB 0/14 Classe 3
| Date de(s) essai(s) : |  |  |  | 13/07/2022 |  |  |  |  | Couche : |  |  |  |  | Base | [6 empty] | P2R
Base
2/ | CRITERES DE CONFORMITE
Source des critères :
Définition des critères / objectifs :
3/ | RESULTATS DES ESSAIS
| Température mesurée de l'eau : (±1 - °C) |  | 23 |  |  |  | °C |  |  |  | Masse volumique de la paraffine: |  |  |  | 890 |  |  | kg/m3
| Masse volumique de l'eau : |  | 997.59855 |  |  |  | kg/m3 |  |  |  | MVR : |  |  |  | 2486 |  |  | kg/m3
| Référence de l'éprouvette | Masse séche (g) |  |  | Masse sèche paraffinée (g) |  |  | Masse dans l'eau (g) |  | Masse volumique de l'éprouvette (kg/m3) |  |  | Compacité % |  |  | % vides |  | Hauteur de l'éprouvette (cm) | Température mesurée au 1°C | Facteur de correction K | Facteur de correction à utiliser
| SC1 | 2648.1 |  |  | 2660.2 |  |  | 1537.7 |  | 2382.228 |  |  | 95.82573 |  |  | 4.17427 |  | 9.5 | 10 | 1.0027
| SC2 | 2263.4 |  |  | 2273.8 |  |  | 1322.1 |  | 2401.981 |  |  | 96.62031 |  |  | 3.379689 |  | 8 | 11 | 1.0026
| SC3 | 2467.5 |  |  | 2479.1 |  |  | 1422.1 |  | 2357.835 |  |  | 94.84454 |  |  | 5.155457 |  | 8.5 | 12 | 1.0025
[19 empty] | 13 | 1.0023
[19 empty] | 14 | 1.0022
[19 empty] | 15 | 1.0021
[19 empty] | 16 | 1.0019
[19 empty] | 17 | 1.0017
4/ | CONCLUSIONS | [17 empty] | 18 | 1.0016
Contrôle | [13 empty] | Nom |  |  | SYLVAIN LHOPITAL |  | 19 | 1.0014
Pour information | [13 empty] | Fonction |  |  | Chef de section laboratoire |  | 20 | 1.0012
[19 empty] | 21 | 1.001
[19 empty] | 22 | 1.0007
7/ | COMMENTAIRES | [17 empty] | 23 | 1.0005 | 1.0005
[14 empty] | Visa |  |  |  |  | 24 | 1.0003
[19 empty] | 25 | 1
[19 empty] | 26 | 0.9997
[19 empty] | 27 | 0.9995
[19 empty] | 28 | 0.9992
[19 empty] | 29 | 0.9989
[19 empty] | 30 | 0.9986