## Nuit 09-101025 Albigny BBSG
[5 empty] | COMPTE RENDU D'ESSAIS | [10 empty] | VL3 - Albigny sur Saône
MESURE DE LA PROFONDEUR DE MACROTEXTURE DE LA SURFACE D'UN REVETEMENT (NF EN 13036-1)
[5 empty] | PMT |  | n° | 9 | RA L1EC |  |  |  | 2025-10-10
[8 empty] | Chrono | N° d'affaire |  |  |  | Date de rédaction
Laboratoire : |  |  |  |  | Laboratoire Rhône Auvergne - 29-31 rue des tâches - ZI mi-plaine - 69800 SAINT PRIEST
1/ | RENSEIGNEMENTS GENERAUX
| Opérateur : |  |  |  | F. Montet |  |  |  |  | Produit contrôlé : |  |  |  |  | BBSG 0/10 Classe 3
| Date de l'essai : |  |  |  | Nuit 09-10/10/2025 |  |  |  |  | Numéro de formule |  |  |  |  | 110
| Couche : |  |  |  | Roulement |  |  |  |  | Lieu de fabrication : |  |  |  |  | P2R
| Date de mise en œuvre : |  |  |  | Nuit 09-10/10/2025 |  |  |  |  | Epaisseur de la couche : |  |  |  |  | 5 cm
| Section contrôlée : |  |  |  | Avenue de la gare |  |  |  |  | Conditions météorologiques : |  |  |  |  | Nuit
| Atelier de mise en œuvre : |  |  |  | Finisseur Volvo titan P7820C, Bomag bw161ad, bomag bw120ad
2/ | CRITERES DE CONFORMITE
Source des critères :
| Définition des critères / objectifs : | [5 empty] | PMT ≥ 0.4
3/ | RESULTATS DES ESSAIS |  |  |  |  | Volume de matériau utilisé: |  |  |  |  | 25 000 m3 |  |  | mm3
|  | N° essai | Profil | Position |  |  | Diamètre moyen de la tache (mm) |  |  |  |  | Profondeurs de macrotexture (mm)
0
|  | 1 |  |  |  |  | 220 |  |  |  |  | 0.66
|  | 2 |  |  |  |  | 205 |  |  |  |  | 0.76
|  | 3 |  |  |  |  | 200 |  |  |  |  | 0.8
|  | 4 |  |  |  |  | 220 |  |  |  |  | 0.66
|  | 5 |  |  |  |  | 230 |  |  |  |  | 0.6
|  | 6 |  |  |  |  | 225 |  |  |  |  | 0.63
|  | 7 |  |  |  |  | 210 |  |  |  |  | 0.72
|  | 8 |  |  |  |  | 220 |  |  |  |  | 0.66
|  | Nb d'essais: |  | Profondeur de macrotexture générale : | [7 empty] | 0.69
|  | 8 |  | Pourcentage de valeurs conformes: | [7 empty] | 100
4/ | CONCLUSIONS
Contrôle | [13 empty] | Nom |  | F. MONTET
Conforme | [13 empty] | Fonction |  | Technicien de laboratoire
5/ | COMMENTAIRES
Visa

## Nuit 18-190625 Albigny BBSG
[5 empty] | COMPTE RENDU D'ESSAIS | [10 empty] | VL3 - Albigny sur Saône
MESURE DE LA PROFONDEUR DE MACROTEXTURE DE LA SURFACE D'UN REVETEMENT (NF EN 13036-1)
[5 empty] | PMT |  | n° | 8 | RA L1EC |  |  |  | 2025-06-20
[8 empty] | Chrono | N° d'affaire |  |  |  | Date de rédaction
Laboratoire : |  |  |  |  | Laboratoire Rhône Auvergne - 29-31 rue des tâches - ZI mi-plaine - 69800 SAINT PRIEST
1/ | RENSEIGNEMENTS GENERAUX
| Opérateur : |  |  |  | F. Montet |  |  |  |  | Produit contrôlé : |  |  |  |  | BBSG 0/10 Classe 3
| Date de l'essai : |  |  |  | Nuit 18-19/06/2025 |  |  |  |  | Numéro de formule |  |  |  |  | 110
| Couche : |  |  |  | Roulement |  |  |  |  | Lieu de fabrication : |  |  |  |  | P2R
| Date de mise en œuvre : |  |  |  | Nuit 18-19/06/2025 |  |  |  |  | Epaisseur de la couche : |  |  |  |  | 6 cm
| Section contrôlée : |  |  |  | Quai général de Gaulle |  |  |  |  | Conditions météorologiques : |  |  |  |  | Beau
| Atelier de mise en œuvre : |  |  |  | 2 finisseur, 2 bomag bw120ad, Bomag bw161ad
2/ | CRITERES DE CONFORMITE
Source des critères :
| Définition des critères / objectifs : | [5 empty] | PMT ≥ 0.4
3/ | RESULTATS DES ESSAIS |  |  |  |  | Volume de matériau utilisé: |  |  |  |  | 25 000 m3 |  |  | mm3
|  | N° essai | Profil | Position |  |  | Diamètre moyen de la tache (mm) |  |  |  |  | Profondeurs de macrotexture (mm)
0
|  | 1 |  |  |  |  | 195 |  |  |  |  | 0.84
|  | 2 |  |  |  |  | 200 |  |  |  |  | 0.8
|  | 3 |  |  |  |  | 180 |  |  |  |  | 0.98
|  | 4 |  |  |  |  | 205 |  |  |  |  | 0.76
|  | 5 |  |  |  |  | 195 |  |  |  |  | 0.84
|  | 6 |  |  |  |  | 205 |  |  |  |  | 0.76
|  | 7 |  |  |  |  | 215 |  |  |  |  | 0.69
|  | 8 |  |  |  |  | 200 |  |  |  |  | 0.8
|  | 9 |  |  |  |  | 215 |  |  |  |  | 0.69
|  | 10 |  |  |  |  | 210 |  |  |  |  | 0.72
|  | 11 |  |  |  |  | 205 |  |  |  |  | 0.76
|  | 12 |  |  |  |  | 200 |  |  |  |  | 0.8
|  | 13 |  |  |  |  | 210 |  |  |  |  | 0.72
|  | 14 |  |  |  |  | 200 |  |  |  |  | 0.8
|  | 15 |  |  |  |  | 210 |  |  |  |  | 0.72
|  | 16 |  |  |  |  | 215 |  |  |  |  | 0.69
|  | 17 |  |  |  |  | 210 |  |  |  |  | 0.72
|  | 18 |  |  |  |  | 210 |  |  |  |  | 0.72
|  | 19 |  |  |  |  | 205 |  |  |  |  | 0.76
|  | 20 |  |  |  |  | 215 |  |  |  |  | 0.69
|  | 21 |  |  |  |  | 215 |  |  |  |  | 0.69
|  | 22 |  |  |  |  | 190 |  |  |  |  | 0.88
|  | 23 |  |  |  |  | 195 |  |  |  |  | 0.84
|  | 24 |  |  |  |  | 220 |  |  |  |  | 0.66
|  | 25 |  |  |  |  | 220 |  |  |  |  | 0.66
|  | 26 |  |  |  |  | 210 |  |  |  |  | 0.72
|  | 27 |  |  |  |  | 210 |  |  |  |  | 0.72
|  | 28 |  |  |  |  | 205 |  |  |  |  | 0.76
|  | Nb d'essais: |  | Profondeur de macrotexture générale : | [7 empty] | 0.76
|  | 28 |  | Pourcentage de valeurs conformes: | [7 empty] | 100
4/ | CONCLUSIONS
Contrôle | [13 empty] | Nom |  | F. MONTET
Conforme | [13 empty] | Fonction |  | Technicien de laboratoire
5/ | COMMENTAIRES
Visa

## Nuit 17-180625 Albigny BBSG
[5 empty] | COMPTE RENDU D'ESSAIS | [10 empty] | VL3 - Albigny sur Saône
MESURE DE LA PROFONDEUR DE MACROTEXTURE DE LA SURFACE D'UN REVETEMENT (NF EN 13036-1)
[5 empty] | PMT |  | n° | 7 | RA L1EC |  |  |  | 2025-06-20
[8 empty] | Chrono | N° d'affaire |  |  |  | Date de rédaction
Laboratoire : |  |  |  |  | Laboratoire Rhône Auvergne - 29-31 rue des tâches - ZI mi-plaine - 69800 SAINT PRIEST
1/ | RENSEIGNEMENTS GENERAUX
| Opérateur : |  |  |  | F. Montet |  |  |  |  | Produit contrôlé : |  |  |  |  | BBSG 0/10 Classe 3
| Date de l'essai : |  |  |  | Nuit 17-18/06/2025 |  |  |  |  | Numéro de formule |  |  |  |  | 110
| Couche : |  |  |  | Roulement |  |  |  |  | Lieu de fabrication : |  |  |  |  | P2R
| Date de mise en œuvre : |  |  |  | Nuit 17-18/06/2025 |  |  |  |  | Epaisseur de la couche : |  |  |  |  | 6 cm
| Section contrôlée : |  |  |  | Quai général de Gaulle |  |  |  |  | Conditions météorologiques : |  |  |  |  | Beau
| Atelier de mise en œuvre : |  |  |  | 2 finisseur , 2 bomag bw120ad, Bomag bw161ad
2/ | CRITERES DE CONFORMITE
Source des critères :
| Définition des critères / objectifs : | [5 empty] | PMT ≥ 0.4
3/ | RESULTATS DES ESSAIS |  |  |  |  | Volume de matériau utilisé: |  |  |  |  | 25 000 m3 |  |  | mm3
|  | N° essai | Profil | Position |  |  | Diamètre moyen de la tache (mm) |  |  |  |  | Profondeurs de macrotexture (mm)
0
|  | 1 |  |  |  |  | 210 |  |  |  |  | 0.72
|  | 2 |  |  |  |  | 195 |  |  |  |  | 0.84
|  | 3 |  |  |  |  | 200 |  |  |  |  | 0.8
|  | 4 |  |  |  |  | 200 |  |  |  |  | 0.8
|  | 5 |  |  |  |  | 215 |  |  |  |  | 0.69
|  | 6 |  |  |  |  | 205 |  |  |  |  | 0.76
|  | 7 |  |  |  |  | 210 |  |  |  |  | 0.72
|  | 8 |  |  |  |  | 200 |  |  |  |  | 0.8
|  | 9 |  |  |  |  | 210 |  |  |  |  | 0.72
|  | 10 |  |  |  |  | 205 |  |  |  |  | 0.76
|  | 11 |  |  |  |  | 205 |  |  |  |  | 0.76
|  | 12 |  |  |  |  | 210 |  |  |  |  | 0.72
|  | 13 |  |  |  |  | 215 |  |  |  |  | 0.69
|  | 14 |  |  |  |  | 190 |  |  |  |  | 0.88
|  | 15 |  |  |  |  | 220 |  |  |  |  | 0.66
|  | 16 |  |  |  |  | 220 |  |  |  |  | 0.66
|  | 17 |  |  |  |  | 200 |  |  |  |  | 0.8
|  | 18 |  |  |  |  | 205 |  |  |  |  | 0.76
|  | 19 |  |  |  |  | 210 |  |  |  |  | 0.72
|  | 20 |  |  |  |  | 210 |  |  |  |  | 0.72
|  | 21 |  |  |  |  | 205 |  |  |  |  | 0.76
|  | 22 |  |  |  |  | 195 |  |  |  |  | 0.84
|  | 23 |  |  |  |  | 200 |  |  |  |  | 0.8
|  | 24 |  |  |  |  | 210 |  |  |  |  | 0.72
|  | 25 |  |  |  |  | 200 |  |  |  |  | 0.8
|  | 26 |  |  |  |  | 200 |  |  |  |  | 0.8
|  | 27 |  |  |  |  | 200 |  |  |  |  | 0.8
|  | 28 |  |  |  |  | 190 |  |  |  |  | 0.88
|  | 29 |  |  |  |  | 215 |  |  |  |  | 0.69
|  | 30 |  |  |  |  | 200 |  |  |  |  | 0.8
|  | Nb d'essais: |  | Profondeur de macrotexture générale : | [7 empty] | 0.76
|  | 30 |  | Pourcentage de valeurs conformes: | [7 empty] | 100
4/ | CONCLUSIONS
Contrôle | [13 empty] | Nom |  | F. MONTET
Conforme | [13 empty] | Fonction |  | Technicien de laboratoire
5/ | COMMENTAIRES
Visa

## Nuit 07-080324
[5 empty] | COMPTE RENDU D'ESSAIS | [10 empty] | Rillieux - Giratoire général de Gaulle
MESURE DE LA PROFONDEUR DE MACROTEXTURE DE LA SURFACE D'UN REVETEMENT (NF EN 13036-1)
[5 empty] | PMT |  | n° | 6 | RA L1EC |  |  |  | 2024-03-11
[8 empty] | Chrono | N° d'affaire |  |  |  | Date de rédaction
Laboratoire : |  |  |  |  | Laboratoire Rhône Auvergne - 29-31 rue des tâches - ZI mi-plaine - 69800 SAINT PRIEST
1/ | RENSEIGNEMENTS GENERAUX
| Opérateur : |  |  |  | F. Montet |  |  |  |  | Produit contrôlé : |  |  |  |  | BBSG 0/10 Classe 3
| Date de l'essai : |  |  |  | Nuit 07-08/03/2024 |  |  |  |  | Numéro de formule |  |  |  |  | 115
| Couche : |  |  |  | Roulement |  |  |  |  | Lieu de fabrication : |  |  |  |  | P2R
| Date de mise en œuvre : |  |  |  | Nuit 07-08/03/2024 |  |  |  |  | Epaisseur de la couche : |  |  |  |  | 6 cm
| Section contrôlée : |  |  |  | Giratoire |  |  |  |  | Conditions météorologiques : |  |  |  |  | Beau
| Atelier de mise en œuvre : |  |  |  | Finisseur Volvo titan P7820C, Hamm hd 110i vo, bomag bw120ad
2/ | CRITERES DE CONFORMITE
Source des critères :
| Définition des critères / objectifs : | [5 empty] | PMT ≥ 0.4
3/ | RESULTATS DES ESSAIS |  |  |  |  | Volume de matériau utilisé: |  |  |  |  | 25 000 m3 |  |  | mm3
|  | N° essai | Profil | Position |  |  | Diamètre moyen de la tache (mm) |  |  |  |  | Profondeurs de macrotexture (mm)
0
|  | 1 |  |  |  |  | 235 |  |  |  |  | 0.58
|  | 2 |  |  |  |  | 225 |  |  |  |  | 0.63
|  | 3 |  |  |  |  | 220 |  |  |  |  | 0.66
|  | 4 |  |  |  |  | 230 |  |  |  |  | 0.6
|  | 5 |  |  |  |  | 245 |  |  |  |  | 0.53
|  | 6 |  |  |  |  | 225 |  |  |  |  | 0.63
|  | 7 |  |  |  |  | 215 |  |  |  |  | 0.69
|  | 8 |  |  |  |  | 215 |  |  |  |  | 0.69
|  | 9 |  |  |  |  | 230 |  |  |  |  | 0.6
|  | 10 |  |  |  |  | 230 |  |  |  |  | 0.6
|  | 11 |  |  |  |  | 230 |  |  |  |  | 0.6
|  | 12 |  |  |  |  | 225 |  |  |  |  | 0.63
|  | 13 |  |  |  |  | 230 |  |  |  |  | 0.6
|  | 14 |  |  |  |  | 250 |  |  |  |  | 0.51
|  | 15 |  |  |  |  | 240 |  |  |  |  | 0.55
|  | 16 |  |  |  |  | 225 |  |  |  |  | 0.63
|  | 17 |  |  |  |  | 220 |  |  |  |  | 0.66
|  | 18 |  |  |  |  | 215 |  |  |  |  | 0.69
|  | 19 |  |  |  |  | 230 |  |  |  |  | 0.6
|  | 20 |  |  |  |  | 225 |  |  |  |  | 0.63
|  | 21 |  |  |  |  | 230 |  |  |  |  | 0.6
|  | 22 |  |  |  |  | 220 |  |  |  |  | 0.66
|  | Nb d'essais: |  | Profondeur de macrotexture générale : | [7 empty] | 0.62
|  | 22 |  | Pourcentage de valeurs conformes: | [7 empty] | 100
4/ | CONCLUSIONS
Contrôle | [13 empty] | Nom |  | F. MONTET
Conforme | [13 empty] | Fonction |  | Technicien de laboratoire
5/ | COMMENTAIRES
Visa

## Nuit 06-070324
[5 empty] | COMPTE RENDU D'ESSAIS | [10 empty] | Rillieux - Giratoire général de Gaulle
MESURE DE LA PROFONDEUR DE MACROTEXTURE DE LA SURFACE D'UN REVETEMENT (NF EN 13036-1)
[5 empty] | PMT |  | n° | 5 | RA L1EC |  |  |  | 07/03/2024
[8 empty] | Chrono | N° d'affaire |  |  |  | Date de rédaction
Laboratoire : |  |  |  |  | Laboratoire Rhône Auvergne - 29-31 rue des tâches - ZI mi-plaine - 69800 SAINT PRIEST
1/ | RENSEIGNEMENTS GENERAUX
| Opérateur : |  |  |  | F. Montet |  |  |  |  | Produit contrôlé : |  |  |  |  | BBSG 0/10 Classe 3
| Date de l'essai : |  |  |  | Nuit 06-07/03/2024 |  |  |  |  | Numéro de formule |  |  |  |  | 115
| Couche : |  |  |  | Roulement |  |  |  |  | Lieu de fabrication : |  |  |  |  | P2R
| Date de mise en œuvre : |  |  |  | Nuit 06-07/03/2024 |  |  |  |  | Epaisseur de la couche : |  |  |  |  | Entre 6 et 7cm
| Section contrôlée : |  |  |  | Giratoire |  |  |  |  | Conditions météorologiques : |  |  |  |  | Beau
| Atelier de mise en œuvre : |  |  |  | Finisseur Volvo titan P7820C, Hamm hd 110i vo, bomag bw120ad
2/ | CRITERES DE CONFORMITE
Source des critères :
| Définition des critères / objectifs : | [5 empty] | PMT ≥ 0.4
3/ | RESULTATS DES ESSAIS |  |  |  |  | Volume de matériau utilisé: |  |  |  |  | 25 000 m3 |  |  | mm3
|  | N° essai | Profil | Position |  |  | Diamètre moyen de la tache (mm) |  |  |  |  | Profondeurs de macrotexture (mm)
0
|  | 1 |  |  |  |  | 255 |  |  |  |  | 0.49
|  | 2 |  |  |  |  | 240 |  |  |  |  | 0.55
|  | 3 |  |  |  |  | 230 |  |  |  |  | 0.6
|  | 4 |  |  |  |  | 235 |  |  |  |  | 0.58
|  | 5 |  |  |  |  | 230 |  |  |  |  | 0.6
|  | 6 |  |  |  |  | 220 |  |  |  |  | 0.66
|  | 7 |  |  |  |  | 230 |  |  |  |  | 0.6
|  | 8 |  |  |  |  | 220 |  |  |  |  | 0.66
|  | 9 |  |  |  |  | 225 |  |  |  |  | 0.63
|  | 10 |  |  |  |  | 255 |  |  |  |  | 0.49
|  | 11 |  |  |  |  | 225 |  |  |  |  | 0.63
|  | 12 |  |  |  |  | 240 |  |  |  |  | 0.55
|  | 13 |  |  |  |  | 230 |  |  |  |  | 0.6
|  | 14 |  |  |  |  | 215 |  |  |  |  | 0.69
|  | 15 |  |  |  |  | 230 |  |  |  |  | 0.6
|  | 16 |  |  |  |  | 235 |  |  |  |  | 0.58
|  | 17 |  |  |  |  | 240 |  |  |  |  | 0.55
|  | 18 |  |  |  |  | 245 |  |  |  |  | 0.53
|  | 19 |  |  |  |  | 220 |  |  |  |  | 0.66
|  | 20 |  |  |  |  | 235 |  |  |  |  | 0.58
|  | 21 |  |  |  |  | 235 |  |  |  |  | 0.58
|  | 22 |  |  |  |  | 230 |  |  |  |  | 0.6
|  | 23 |  |  |  |  | 225 |  |  |  |  | 0.63
|  | 24 |  |  |  |  | 220 |  |  |  |  | 0.66
|  | Nb d'essais: |  | Profondeur de macrotexture générale : | [7 empty] | 0.6
|  | 24 |  | Pourcentage de valeurs conformes: | [7 empty] | 100
4/ | CONCLUSIONS
Contrôle | [13 empty] | Nom |  | F. MONTET
Conforme | [13 empty] | Fonction |  | Technicien de laboratoire
5/ | COMMENTAIRES
Visa

## 061223
[5 empty] | COMPTE RENDU D'ESSAIS | [10 empty] | Rillieux - Giratoire général de Gaulle
MESURE DE LA PROFONDEUR DE MACROTEXTURE DE LA SURFACE D'UN REVETEMENT (NF EN 13036-1)
[5 empty] | PMT |  | n° | 4 | RA L1EC |  |  |  | 06/12/2023
[8 empty] | Chrono | N° d'affaire |  |  |  | Date de rédaction
Laboratoire : |  |  |  |  | Laboratoire Rhône Auvergne - 29-31 rue des tâches - ZI mi-plaine - 69800 SAINT PRIEST
1/ | RENSEIGNEMENTS GENERAUX
| Opérateur : |  |  |  | F. Montet |  |  |  |  | Produit contrôlé : |  |  |  |  | BBSG 0/10 Classe 3
| Date de l'essai : |  |  |  | 06/12/2023 |  |  |  |  | Numéro de formule |  |  |  |  | 110
| Couche : |  |  |  | Roulement |  |  |  |  | Lieu de fabrication : |  |  |  |  | P2R
| Date de mise en œuvre : |  |  |  | 06/12/2023 |  |  |  |  | Epaisseur de la couche : |  |  |  |  | 5 cm
| Section contrôlée : |  |  |  | Piste cyclable |  |  |  |  | Conditions météorologiques : |  |  |  |  | Beau
| Atelier de mise en œuvre : |  |  |  | Mini-finisseur , Bomag bw100ad
2/ | CRITERES DE CONFORMITE
Source des critères :
| Définition des critères / objectifs : | [5 empty] | PMT ≥ 0.4
3/ | RESULTATS DES ESSAIS |  |  |  |  | Volume de matériau utilisé: |  |  |  |  | 25 000 m3 |  |  | mm3
|  | N° essai | Profil | Position |  |  | Diamètre moyen de la tache (mm) |  |  |  |  | Profondeurs de macrotexture (mm)
0
|  | 1 |  |  |  |  | 210 |  |  |  |  | 0.72
|  | 2 |  |  |  |  | 215 |  |  |  |  | 0.69
|  | 3 |  |  |  |  | 205 |  |  |  |  | 0.76
|  | 4 |  |  |  |  | 215 |  |  |  |  | 0.69
|  | 5 |  |  |  |  | 210 |  |  |  |  | 0.72
|  | 6 |  |  |  |  | 210 |  |  |  |  | 0.72
|  | 7 |  |  |  |  | 215 |  |  |  |  | 0.69
|  | 8 |  |  |  |  | 215 |  |  |  |  | 0.69
|  | 9 |  |  |  |  | 210 |  |  |  |  | 0.72
|  | 10 |  |  |  |  | 220 |  |  |  |  | 0.66
|  | Nb d'essais: |  | Profondeur de macrotexture générale : | [7 empty] | 0.71
|  | 10 |  | Pourcentage de valeurs conformes: | [7 empty] | 100
4/ | CONCLUSIONS
Contrôle | [13 empty] | Nom |  | F. MONTET
Conforme | [13 empty] | Fonction |  | Technicien de laboratoire
5/ | COMMENTAIRES
Visa

## 141222
[5 empty] | COMPTE RENDU D'ESSAIS | [9 empty] | PPI - Réseau vélo express
MESURE DE LA PROFONDEUR DE MACROTEXTURE DE LA SURFACE D'UN REVETEMENT (NF EN 13036-1)
[5 empty] | PMT |  | n° | 3 | RA L1EC |  |  | 14/12/2022
[8 empty] | Chrono | N° d'affaire |  |  | Date de rédaction
Laboratoire : |  |  |  |  | Laboratoire Rhône-Alpes - 29-31 rue des Tâches - ZI mi-plaine - 69800 SAINT PRIEST
1/ | RENSEIGNEMENTS GENERAUX
| Opérateur : |  |  |  | F. Montet |  |  |  |  | Produit contrôlé : |  |  |  | BBSG 0/10 Classe 3
| Date de l'essai : |  |  |  | 14/12/2022 |  |  |  |  | Numéro de formule |  |  |  | 110
| Couche : |  |  |  | Roulement |  |  |  |  | Lieu de fabrication : |  |  |  | P2R
| Date de mise en œuvre : |  |  |  | 14/12/2022 |  |  |  |  | Epaisseur de la couche : |  |  |  | 5 cm
| Section contrôlée : |  |  |  | Quai Aulagne St Fons |  |  |  |  | Conditions météorologiques : |  |  |  | Beau
| Atelier de mise en œuvre : |  |  |  | Finisseur volvo P7820C, hamm hd 14
2/ | CRITERES DE CONFORMITE
Source des critères :
| Définition des critères / objectifs : | [5 empty] | PMT ≥ 0.4
3/ | RESULTATS DES ESSAIS |  |  |  |  | Volume de matériau utilisé: |  |  |  | 25 000 m3 |  |  | mm3
|  | N° essai | Profil | Position |  |  | Diamètre moyen de la tache (mm) |  |  |  | Profondeurs de macrotexture (mm)
0
|  | 1 |  |  |  |  | 210 |  |  |  | 0.72
|  | 2 |  |  |  |  | 195 |  |  |  | 0.84
|  | 3 |  |  |  |  | 200 |  |  |  | 0.8
|  | 4 |  |  |  |  | 205 |  |  |  | 0.76
|  | 5 |  |  |  |  | 210 |  |  |  | 0.72
|  | 6 |  |  |  |  | 205 |  |  |  | 0.76
|  | 7 |  |  |  |  | 210 |  |  |  | 0.72
|  | 8 |  |  |  |  | 205 |  |  |  | 0.76
|  | 9 |  |  |  |  | 200 |  |  |  | 0.8
|  | 10 |  |  |  |  | 210 |  |  |  | 0.72
|  | 11 |  |  |  |  | 215 |  |  |  | 0.69
|  | 12 |  |  |  |  | 205 |  |  |  | 0.76
|  | 13 |  |  |  |  | 215 |  |  |  | 0.69
|  | 14 |  |  |  |  | 220 |  |  |  | 0.66
|  | Nb d'essais: |  | Profondeur de macrotexture générale : | [6 empty] | 0.74
|  | 14 |  | Pourcentage de valeurs conformes: | [6 empty] | 100
4/ | CONCLUSIONS
Contrôle | [12 empty] | Nom |  | F. MONTET
Conforme | [12 empty] | Fonction |  | Technicien de laboratoire
5/ | COMMENTAIRES
Visa

## 061222
[5 empty] | COMPTE RENDU D'ESSAIS | [9 empty] | PPI - Réseau vélo express
MESURE DE LA PROFONDEUR DE MACROTEXTURE DE LA SURFACE D'UN REVETEMENT (NF EN 13036-1)
[5 empty] | PMT |  | n° | 2 | RA L1EC |  |  | 06/12/2022
[8 empty] | Chrono | N° d'affaire |  |  | Date de rédaction
Laboratoire : |  |  |  |  | Laboratoire Rhône-Alpes - 29-31 rue des Tâches - ZI mi-plaine - 69800 SAINT PRIEST
1/ | RENSEIGNEMENTS GENERAUX
| Opérateur : |  |  |  | F. Montet |  |  |  |  | Produit contrôlé : |  |  |  | BBSG 0/10 Classe 3
| Date de l'essai : |  |  |  | 06/12/2022 |  |  |  |  | Numéro de formule |  |  |  | 110
| Couche : |  |  |  | Roulement |  |  |  |  | Lieu de fabrication : |  |  |  | P2R
| Date de mise en œuvre : |  |  |  | 06/12/2022 |  |  |  |  | Epaisseur de la couche : |  |  |  | 5 cm
| Section contrôlée : |  |  |  | Quai Aulagne St Fons |  |  |  |  | Conditions météorologiques : |  |  |  | Couvert
| Atelier de mise en œuvre : |  |  |  | Finisseur vogele, Hamm hd+ 110i vo, bomag bw120ad
2/ | CRITERES DE CONFORMITE
Source des critères :
| Définition des critères / objectifs : | [5 empty] | PMT ≥ 0.4
3/ | RESULTATS DES ESSAIS |  |  |  |  | Volume de matériau utilisé: |  |  |  | 25 000 m3 |  |  | mm3
|  | N° essai | Profil | Position |  |  | Diamètre moyen de la tache (mm) |  |  |  | Profondeurs de macrotexture (mm)
0
|  | 1 |  |  |  |  | 210 |  |  |  | 0.72
|  | 2 |  |  |  |  | 220 |  |  |  | 0.66
|  | 3 |  |  |  |  | 225 |  |  |  | 0.63
|  | 4 |  |  |  |  | 225 |  |  |  | 0.63
|  | 5 |  |  |  |  | 215 |  |  |  | 0.69
|  | 6 |  |  |  |  | 210 |  |  |  | 0.72
|  | 7 |  |  |  |  | 220 |  |  |  | 0.66
|  | 8 |  |  |  |  | 225 |  |  |  | 0.63
|  | 9 |  |  |  |  | 245 |  |  |  | 0.53
|  | 10 |  |  |  |  | 220 |  |  |  | 0.66
|  | 11 |  |  |  |  | 205 |  |  |  | 0.76
|  | 12 |  |  |  |  | 205 |  |  |  | 0.76
|  | 13 |  |  |  |  | 200 |  |  |  | 0.8
|  | 14 |  |  |  |  | 220 |  |  |  | 0.66
|  | 15 |  |  |  |  | 225 |  |  |  | 0.63
|  | 16 |  |  |  |  | 210 |  |  |  | 0.72
|  | 17 |  |  |  |  | 220 |  |  |  | 0.66
|  | 18 |  |  |  |  | 215 |  |  |  | 0.69
|  | Nb d'essais: |  | Profondeur de macrotexture générale : | [6 empty] | 0.68
|  | 18 |  | Pourcentage de valeurs conformes: | [6 empty] | 100
4/ | CONCLUSIONS
Contrôle | [12 empty] | Nom |  | F. MONTET
Conforme | [12 empty] | Fonction |  | Technicien de laboratoire
5/ | COMMENTAIRES
Visa

## 130722
[5 empty] | COMPTE RENDU D'ESSAIS | [9 empty] | PPI - Réseau vélo express
MESURE DE LA PROFONDEUR DE MACROTEXTURE DE LA SURFACE D'UN REVETEMENT (NF EN 13036-1)
[5 empty] | PMT |  | n° | 1 | RA L1EC |  |  | 13/07/2022
[8 empty] | Chrono | N° d'affaire |  |  | Date de rédaction
Laboratoire : |  |  |  |  | Laboratoire Rhône-Alpes - 29-31 rue des Tâches - ZI mi-plaine - 69800 SAINT PRIEST
1/ | RENSEIGNEMENTS GENERAUX
| Opérateur : |  |  |  | F. Montet |  |  |  |  | Produit contrôlé : |  |  |  | BBSG 0/10 Classe 3
| Date de l'essai : |  |  |  | 13/07/2022 |  |  |  |  | Numéro de formule |  |  |  | 110
| Couche : |  |  |  | Roulement |  |  |  |  | Lieu de fabrication : |  |  |  | P2R
| Date de mise en œuvre : |  |  |  | 13/07/2022 |  |  |  |  | Epaisseur de la couche : |  |  |  | 5 cm
| Section contrôlée : |  |  |  | Avenue de Grande Bretagne |  |  |  |  | Conditions météorologiques : |  |  |  | Beau
| Atelier de mise en œuvre : |  |  |  | Finisseur Volvo titan P7820C, Hamm Hd DV 90 VO, Bomag bw120ad
2/ | CRITERES DE CONFORMITE
Source des critères :
| Définition des critères / objectifs : | [5 empty] | PMT ≥ 0.4
3/ | RESULTATS DES ESSAIS |  |  |  |  | Volume de matériau utilisé: |  |  |  | 25 000 m3 |  |  | mm3
|  | N° essai | Profil | Position |  |  | Diamètre moyen de la tache (mm) |  |  |  | Profondeurs de macrotexture (mm)
0
|  | 1 |  |  |  |  | 195 |  |  |  | 0.84
|  | 2 |  |  |  |  | 195 |  |  |  | 0.84
|  | 3 |  |  |  |  | 200 |  |  |  | 0.8
|  | 4 |  |  |  |  | 190 |  |  |  | 0.88
|  | 5 |  |  |  |  | 190 |  |  |  | 0.88
|  | 6 |  |  |  |  | 195 |  |  |  | 0.84
|  | 7 |  |  |  |  | 190 |  |  |  | 0.88
|  | 8 |  |  |  |  | 200 |  |  |  | 0.8
|  | 9 |  |  |  |  | 210 |  |  |  | 0.72
|  | 10 |  |  |  |  | 200 |  |  |  | 0.8
|  | 11 |  |  |  |  | 200 |  |  |  | 0.8
|  | 12 |  |  |  |  | 205 |  |  |  | 0.76
|  | 13 |  |  |  |  | 195 |  |  |  | 0.84
|  | 14 |  |  |  |  | 210 |  |  |  | 0.72
|  | 15 |  |  |  |  | 195 |  |  |  | 0.84
|  | 16 |  |  |  |  | 200 |  |  |  | 0.8
|  | 17 |  |  |  |  | 200 |  |  |  | 0.8
|  | 18 |  |  |  |  | 230 |  |  |  | 0.6
|  | Nb d'essais: |  | Profondeur de macrotexture générale : | [6 empty] | 0.8
|  | 18 |  | Pourcentage de valeurs conformes: | [6 empty] | 100
4/ | CONCLUSIONS
Contrôle | [12 empty] | Nom |  | F. MONTET
Conforme | [12 empty] | Fonction |  | Technicien de laboratoire
5/ | COMMENTAIRES
Visa